## Sheet1
색은 관련도 기준: 상 중 하 |  | Center | Donut | Edge-Ring | Edge-Loc | Loc | Random | Scratch | Near-full
Diffusion | Diffusion 불량 유형 ① 원인 | Inner/Outer Tube 이중구조·웨이퍼 회전이 원래 중심-외곽 균일화를 위한 설계라 Diffusion이 직접 유발하는 경우는 드묾 | 명칭: Gas Injector 농도 구배 편차로 인한 Doping Profile 불량 상세 설명 -챔버 내부에 반응 가스를 공급하는 Injector 배치 문제로 인해, 중심에서 Edge 영역으로 퍼지는 반응 가스의 Concentration Gradient에 굴곡이 발생 -특정 반경대에서만 반응 가스가 짙거나 옅게 맴돌며 Doping Concentration의 편차를 유발 -가스 농도가 높았던 반경대는 도핑 과다로 Sheet Resistance(Rs)가 낮게, 농도가 낮았던 반경대는 Doping 부족으로 Sheet Resistance(Rs)가 높게 측정 -이후 열처리를 진행 시 낮았던 부분은 Dopant 확산에 의해 어느정도 회복되고, 높았던 부분에 주로 문제 발생 웨이퍼맵 형태: Doping Concentration에 이상이 발생한 특정 반경대의 Sheet Resistance(Rs)가 Spec보다 작아서 불량으로 분류된 형태 | 명칭: Furnace Edge Zone 온도 Calibration 오차로 인한 반경방향 온도구배 불량 상세 설명: - Zone별 T/C 5~7개로 온도를 관리하는데 Edge Zone Calibration이 어긋나면 웨이퍼 Edge 영역 전체가 목표 확산 정도에서 오차 발생 - Edge 영역 온도가 낮았던 경우 확산 부족으로 Sheet Resistance(Rs)가 Spec보다 높게, 높았던 경우 확산 과다로 Sheet Resistance(Rs)가 Spec보다 낮게 측정되는 불량 발생 웨이퍼맵 형태: Edge 영역 전체의 Sheet Resistance(Rs)가 Spec을 벗어나 불량으로 분류된 형태 | 명칭: Cap 개폐 시 유입 Particle 불량 상세 설명: -Tube 개폐구인 Cap은 챔버 내 특정 방향에 고정되어 있음 -Cap 개폐 시 발생하는 기류나 마찰로 인해 유입된 Particle이 항상 Cap과 가장 가까운 방향의 웨이퍼 Edge 영역에 국소적으로 부착 웨이퍼맵 형태: Edge 영역 중 Cap 위치와 가까운 특정 방향 국소 부위에 Particle 등의 Defect Count가 Spec보다 커서 불량으로 분류된 형태 | 명칭: Quartz Tube/Boat 누적막 Crack으로 발생한 Particle 불량 상세 설명: - PM 주기 미준수 시 Quartz Tube나 Boat의 누적막에 Crack이 생겨 Particle이 국소적으로 낙하 - 낙하 위치를 예측할 수 없어 반복성 없이 임의 위치에 집중되어 Particle 불량 발생 웨이퍼맵 형태: 국소 영역에 Particle 등의 Defect Count가 Spec보다 커서 불량으로 분류된 형태 | 명칭: Tube 및 Ambient 오염으로 인한 Particle 불량 상세 설명: - FOUP→TM→Chamber 이송 경로 전반의 Ambient 오염 존재 - 무작위하게 Particle 불량이 발생 웨이퍼맵 형태: 무작위한 영역에서 Particle 등의 Defect Count가 Spec보다 커서 불량으로 분류된 형태 | 명칭: Boat Slot 삽입 마찰로 인한 Scratch 불량 상세 설명: - Horizontal Boat Slot 구조상 Loading/Un-Loading 시 웨이퍼 Edge 영역에 접촉 발생 - 삽입 마찰이 임의 위치에서 발생하면서 방향성 없는 선형 Scratch 불량 발생 웨이퍼맵 형태: 임의 방향의 선형 Scratch가 Defect Count로 검출되어 불량으로 분류된 형태 | 명칭: Torch(H2/O2) 반응 실패로 인한 전면 산화 미형성 불량 상세 설명: - Wet Oxidation용 Torch 점화에 실패하면 산화 자체가 웨이퍼 전면에서 일어나지 않음 - Oxide Thickness(Tox)가 Spec 대비 0에 가깝게 측정되는 산화막 미형성 불량 발생 웨이퍼맵 형태: 전체 영역의 Oxide Thickness(Tox)가 Spec보다 작아서 불량으로 분류된 형태
| Diffusion 불량 유형 ① 해결 |  | Inner/Outer Tube 점검, Sheet Resistance(Rs) 이탈 반경대 재계측으로 Spec 이탈 범위 확정 | Flat Zone 온도 Re-Calibration, Edge 영역 Sheet Resistance(Rs) 재계측으로 정상화 확인 | Cap 인접 웨이퍼 우선 Particle 검사, O-ring 교체 | Crack 발생 Tube/Boat 즉시 사용 중단, 동일 Batch Lot Particle 재검사 | 무작위 Particle Count 초과 Lot 이송경로 오염원 점검 후 재검사 | Slot 마모 확인 후 이상 시 교체, Scratch Defect Count 전수 재검사로 심각도 판정 | H2/O2 Ratio 점검, Igniter 이상 확인 및 교체, 미산화 Lot Oxide Thickness(Tox) 전수 재계측
| Diffusion 불량 유형 ① 개선 |  | CFD 시뮬레이션을 통한 인젝터 배치 재설계, Turn Table 회전속도 최적화 | Zone별 온도 독립제어 시스템 강화, T/C PM 주기 준수 강화 | Cap 개폐 시 N2 Purge 강화 | Tube 내 In-situ Particle Monitor 도입 검토, PM 주기 단축 | Loadlock/FOUP Loader Purge 최적화 | Boat 슬롯 저마찰 소재/코팅 적용, Slot 마모 정기 점검 강화 | Torch 점화 안정성 실시간 모니터링 강화
| Diffusion 불량 유형 ② 원인 |  | X | 명칭: Gas Depletion Effect으로 인한 Edge Doping 불량 상세 설명: - Inner/Outer Tube 이중구조에서 반응 가스가 Boat 전면을 통과하며 소모되어, 벽에 가까운 Edge 영역일수록 반응물 농도가 낮아짐 - 반응물이 부족한 Edge 영역의 Doping Concentration이 낮아져 Sheet Resistance(Rs)가 Spec보다 높게 측정되는 불량 발생 웨이퍼맵 형태: Edge 영역 전체의 Sheet Resistance(Rs)가 Spec보다 커서 불량으로 분류된 형태 | 명칭: Boat Slot 지지 핀 고정 접촉점으로 인한 방향성 Particle 불량 상세 설명: - Notch를 동일 각도로 정렬해 로딩하면 Boat Slot의 지지 핀이 매번 같은 위치에 접촉함 - 노치 기준으로 고정 방향에서 Particle 부착이 여러 웨이퍼에 걸쳐 반복 발생하는 불량 웨이퍼맵 형태: Edge 영역 중 특정 방향 국소 부위에 Particle 등의 Defect Count가 Spec보다 커서 불량으로 분류된 형태 | 명칭: Tube 내부 돌출 구조물로 인한 방향성 Particle 불량 상세 설명: - Boat 회전이 불완전하거나 정지 구간이 있으면 T/C·Gas Injector 등 돌출 구조물에 가장 가까운 방향에 Particle이 국소적으로 낙하 - 완전 회전 중에는 도넛형으로 퍼지지만, 정지 구간이 있으면 고정된 방향에 결함이 반복됨 웨이퍼맵 형태: 돌출 구조물 인접 국소 영역에 Particle 등의 Defect Count가 Spec보다 커서 불량으로 분류된 형태 | X | 명칭: Boat Transfer Robot ARM 진입 방향 접촉으로 인한 방향성 Scratch 불량 상세 설명: - Transfer Robot의 End Effector는 설정된 동선에 따라 항상 동일한 방향과 각도로 웨이퍼를 픽업 및 삽입 진행 - ARM의 진입 각도 및 Grip force 이상으로 웨이퍼를 픽업 및 삽입할 때 접촉 마찰이 동일한 위치에 발생하는 불량 발생 웨이퍼맵 형태: 특정 위치에 고정적으로 나타나는 선형 Scratch가 Defect Count로 검출되어 불량으로 분류된 형태 | X
| Diffusion 불량 유형 ② 해결 |  | X | Edge 영역 Sheet Resistance(Rs) 이탈 Lot Gas Flow·Boat Rotation 실측 점검 | Boat Slot 접촉면 Wet Clean, 동일 방향 반복 검출 Lot 재검사 | T/C·Injector 표면 Particle 발생원 점검 및 세정 | X | Scratch 검출 위치의 Robot ARM 진입 각도 및 Grip force를 Dummy Wafer로 점검 | X
| Diffusion 불량 유형 ② 개선 |  | X | Gas Injector 위치·각도 CFD 기반 재설계, Boat Rotation 속도 최적화, Ring Boat 채택 검토 | 지지 핀 위치의 오염 집중 모니터링 | 회전 프로파일 재검토를 통한 정지 구간 최소화 | X | Robot ARM 진입 각도·Grip Force 정기 점검 주기 수립 | X
Deposition | Deposition 불량 유형 ① 원인 | 명칭: RF Power Standing Wave Effect으로 인한 Over-Deposition 불량 상세 설명: - PECVD 챔버의 크기와 인가된 RF 주파수의 파장이 맞물리며 Electric Field가 챔버 중앙으로 모이는 Standing Wave 발생 - 웨이퍼 중앙부근에 Plasma Density가 높게 형성됨 - 반응성 이온과 라디칼이 중심에 집중되어 중심부 박막 두께(THK)가 Spec을 초과하여 지나치게 두꺼워지는 Over-Deposition 불량 웨이퍼맵 형태: 중심부의 박막 두께 (THK)가 Spec보다 커서 불량으로 분류된 형태 | 명칭: PVD Target 마모로 인한 Sputter Flux 불균일 불량 상세 설명 -Magnetron Sputtering 공정 중 자기장에 의해 Target의 특정 반경대만 집중적으로 깎여나가는 마모 현상 발생 -마모 초기에는 해당 반경대의 Sputter Flux가 증가하고, 마모 지속되는 경우 말기에는 Sputter Flux가 감소 -Sputter Flux가 높을 때는 박막 두께(THK)가 Spec을 초과하고, 낮을 때에는 박막 두께(THK)가 Spec보다 작은 불량 발생 웨이퍼맵 형태: Sputter Flux가 비정상적인 특정 반경대의 박막 두께(THK)가 Spec을 벗어나 불량으로 분류된 형태 | 명칭: 챔버 배기구 인접부분 가스 고갈로 인한 Under-Deposition 불량 상세 설명 -챔버 배기구가 Edge 영역에 위치한 구조 탓에, 반응 가스가 중심에서 Edge 영역으로 흐르면서 점차 고갈됨 -Edge 영역 영역에 도달할 반응 물질이 부족해지면서 테두리 부위의 두께(THK)가 기준 스펙보다 얇게 형성됨 -Egde 영역 전체에 가스 부족으로 인해 박막 두께(THK)가 Spec보다 얇게 증착되는 Under-Deposition 불량 웨이퍼맵 형태: Edge 영역 전체의 박막 두께 (THK)가 Spec보다 작아서 불량으로 분류된 형태 | 명칭: 챔버 내벽 누적막 탈피로 인한 Particle 불량 상세 설명 -챔버 내벽에 누적되어 있던 폴리머나 증착 부산물이 한계치에 도달해 탈락하면서 Particle이 떨어짐 -챔버가 웨이퍼를 감싸고 있는 형태라 내벽에 가까운 웨이퍼 Edge 영역 중 국소 부위에 집중적으로 Particle 발생 웨이퍼맵 형태: Edge 영역 중 국소 부위에 Particle 등의 Defect Count가 Spec보다 커서 불량으로 분류된 형태 | 명칭: PECVD Showerhead 특정 부분 구멍 막힘으로 인한 Under-Deposition 불량 상세 설명 - PECVD Showerhead의 특정 부분 미세 구멍들이 부산물로 막힘 - 웨이퍼 국소 영역으로 공급되는 반응 가스의 절대적인 양이 부족해짐 - 가스 부족으로 인해 국소 영역의 증착률이 떨어져, 국소 영역의 박막 두께(THK)가 Spec보다 얇게 증착되는 Under-Deposition 불량 웨이퍼맵 형태: 국소 영역의 박막 두께 (THK)가 Spec보다 작아서 불량으로 분류된 형태 | 명칭: Chamber 및 TM Ambient 오염으로 인한 Particle 불량 상세 설명 - FOUP→TM→Chamber 이송 경로 전반의 Ambient 오염 존재 - 무작위하게 Particle 불량이 발생 웨이퍼맵 형태: 무작위한 영역에서 Particle 등의 Defect Count가 Spec보다 커서 불량으로 분류된 형태 | 명칭: Boat Slot 삽입 마찰로 인한 Scratch 불량 상세 설명: - Horizontal Boat Slot 구조상 Loading/Un-Loading 시 웨이퍼와 접촉이 발생 - 삽입 마찰이 임의 위치에서 발생하면서 방향성 없는 선형 Scratch 불량 발생 웨이퍼맵 형태: 임의 방향의 선형 Scratch가 Defect Count로 검출되어 불량으로 분류된 형태 | 명칭: 챔버 내벽 누적막 탈피로 인한 대량 Particle 불량 상세 설명 -PM 주기, RPS Clean 주기를 지키지 않아 챔버 내벽에 한계치 이상으로 증착막이 두껍게 누적 -자체 응력으로 인해 탈락하면서 대량의 Particle이 떨어져 불량 발생 웨이퍼맵 형태: 전체 영역에 걸쳐 Particle 등의 Defect Count가 Spec보다 커서 불량으로 분류된 형태
| Deposition 불량 유형 ① 해결 | 박막 두께(THK) 중심부 Spec 초과 Lot 격리 후 전후 공정 이력 확인, 동일 챔버 후속 Lot 진행 여부 판단 | Target 사용시간 및 마모 정도 확인 후 이상시 Target 교체, 박막 두께(THK) 이탈 반경대 재계측으로 Spec 이탈 범위 확정 | Edge 영역 박막 두께(THK) Spec 미달 확인 시 해당 Lot 격리 후 배기구·Pump 압력 실측값 기록 확인 | 챔버 Cleaning 진행 | Showerhead 미세 구멍별 가스 유량 점검, 막힘 부위 확인 시 부품 교체, 국소 박막 두께(THK) 재계측으로 Spec 이탈 범위 확정 | 무작위 Particle Count 초과 Lot Wet Clean 진행 후 재검사, TM 진공도 실측 확인 | Slot 마모 확인 후 이상 시 교체, Scratch Defect Count 전수 재검사로 심각도 판정 | 챔버 Cleaning 진행, 전면 Particle Count 급증 Lot 전량 격리 후 전수검사
| Deposition 불량 유형 ① 개선 | Electric Field 분산을 위한 RF Matcher 튜닝, 하드웨어 구조를 고려해 공정 주파수 재설정 | Target-Wafer 거리 최적화 | 배기구 위치 및 Pump 압력 재설정, Gas Injector 재설계 | RPS를 활용한 In-situ Clean 주기 관리 강화 | Showerhead 정기 교체·세정 주기 수립 | TM Vacuum 관리, Load Lock Purge 최적화 | Boat 슬롯 저마찰 소재/코팅 적용, Slot 마모 정기 점검 강화 | PM 및 RPS Clean 주기 관리 강화
| Deposition 불량 유형 ② 원인 | 명칭: PECVD Showerhead 중심부 막힘으로 인한 Under-Deposition 불량 상세 설명 - PECVD Showerhead의 중심부 미세 구멍들이 부산물로 막힘 - 웨이퍼 중심부로 공급되는 반응 가스의 절대적인 양이 부족해짐 - 가스 부족으로 인해 중심부의 증착률이 떨어져, 중심부 박막 두께(THK)가 Spec보다 얇게 증착되는 Under-Deposition 불량 웨이퍼맵 형태: 중심부의 박막 두께 (THK)가 Spec보다 작아서 불량으로 분류된 형태 | X | X | 명칭: Slit Valve 개폐 시 Particle 유입으로 인한 방향성 Particle 불량 상세 설명 -웨이퍼가 드나드는 Slit Valve는 챔버 내 특정 방향에 고정되어 있음 -밸브 개폐 시 발생하는 기류나 마찰로 인해 유입된 Particle이 항상 밸브와 가장 가까운 방향의 웨이퍼 Edge 영역에 국소적으로 부착 웨이퍼맵 형태: Edge 영역 중 Slit Valve 위치와 가까운 특정 부위에 Particle 등의 Defect Count가 Spec보다 커서 불량으로 분류된 형태 | 명칭: Lift Pin 물리적 접촉 불량으로 인한 방향성 Particle 불량 상세 설명 -웨이퍼를 지지하는 3 Point Lift Pin이 챔버 내 고정된 각도에 위치함 -웨이퍼 뒷면/앞면 특정 지점에 핀 자국이 남음 -핀이 닿았던 특정 고정 위치를 중심으로 증착 이상이나 Particle 결함이 반복적으로 발생 웨이퍼맵 형태: 국소 영역에 Particle 등의 Defect Count가 Spec보다 커서 불량으로 분류된 형태 | X | 명칭: Boat Transfer Robot ARM 진입 방향 접촉으로 인한 방향성 Scratch 불량 상세 설명: - Transfer Robot의 End Effector는 설정된 동선에 따라 항상 동일한 방향과 각도로 웨이퍼를 픽업 및 삽입 진행 - ARM의 진입 각도 및 Grip force 이상으로 웨이퍼를 픽업 및 삽입할 때 접촉 마찰이 동일한 위치에 발생하는 불량 발생 웨이퍼맵 형태: 특정 위치에 고정적으로 나타나는 선형 Scratch가 Defect Count로 검출되어 불량으로 분류된 형태 | 명칭: RF Power/Gas Flow 전체 이상으로 인한 Deposition 미발생 불량 상세 설명 -증착 공정 시작 시 Plasma Ignition에 실패하거나 핵심 반응 가스 밸브가 열리지 않아 챔버 내로 가스가 아예 공급되지 않는 시스템 다운 발생 -반응물 미공급으로 인한 박막 증착 실패로 박막 두께(THK)가 Spec 대비 0에 가깝게 측정되는 미증착 불량 발생 웨이퍼맵 형태: 전체 영역에 걸쳐 박막 두께(THK)가 Spec보다 작아 불량으로 분류된 형태
| Deposition 불량 유형 ② 해결 | Showerhead 이물질 확인 후 Cleaning 혹은 부품 교체 진행, 중심부 박막 두께(THK) 재계측으로 정상화 확인 | X | X | 동일 방향 반복 검출 Lot Wet Clean 진행 후 재검사, Slit Valve 인접 위치 웨이퍼 우선 전수검사 | Lift Pin 정렬 상태 점검, 접촉부 이상 유무 확인 후 이상 시 부품 교체, 고정 위치 반복 검출 Lot Particle 재검사 | X | Scratch 검출 위치의 Robot ARM 진입 각도 및 Grip force를 Dummy Wafer로 점검, 고정 방향 반복 검출 Lot 전수 재검사로 심각도 판정 | Deposition 미발생 확인 시 즉시 공정 중단, Dummy Wafer로 재차 공정 진행해 이상 없는지 확인
| Deposition 불량 유형 ② 개선 | Showerhead 정기 교체·세정 주기 수립 | X | X | Slit Valve Purge 강화 | Lift Pin 소재 및 형상 개선 | X | Robot ARM 진입 각도·Grip Force 정기 점검 주기 수립 | 장비 센서 데이터(FDC) 기반 실시간 이상 감지 시스템 강화
Photo | Photo 불량 유형 ① 원인 | 명칭: Spin Coating Dispense Nozzle 정렬 오차로 인한 CD Over 불량 상세 설명 - PR 용액의 Discharge가 웨이퍼 중심에 위치한 Nozzle에서 시작됨 - 이때 Nozzle의 위치가 중심부에서 벗어나면 중심부의 PR 두께가 두껍게 형성 - PR 두께가 두꺼우면 원하는 패턴 크기보다 크게 형성되면서 CD가 Spec보다 커지는 불량 발생 웨이퍼맵 형태: 중심부의 CD가 Spec보다 커서 불량으로 분류된 형태 | Scanner 노광은 Reticle Field 단위로 진행되기 때문에 웨이퍼 전체에 도넛형 불량을 유발할 가능성 매우 낮음 | 명칭: Edge Bead Removal (EBR) 설정 오류로 인한 Edge PR 잔류 불량 상세 설명: - Edge 영역 PR을 의도적으로 노광·제거하는 WEE 공정에서 노광 범위 및 Dose, Solvent의 분사량이 설정치에서 벗어남 - Edge 영역 전체에 균일하게 PR이 잔류하거나 과다 제거됨 - Under WEE로 노광 혹은 PR Solvent의 양이 부족할 시 Edge 영역 Ring을 따라 PR Residue·Bridge Defect가 증가하는 불량 발생 - Over WEE로 노광 혹은 PR Solvent의 양이 과다할 시 Active 영역까지 침범해 CD Loss 불량 발생 웨이퍼맵 형태 - Under WEE: Edge 영역 전체에 PR Residue 등의 Defect Count가 Spec보다 커서 불량으로 분류된 형태 - Over WEE: Edge 영역 전체에 CD가 Spec보다 작아서 불량으로 분류된 형태 | 명칭: Track Chuck Pin 접촉점 오염으로 인한 Particle 불량 상세 설명: - Coating/Develop 단계에서 Chuck Pin 접촉점에 Particle이 국소적으로 부착 - 접촉 위치가 일정하지 않아 방향성 없이 Edge 영역의 국소 부위에 Particle 불량 발생 웨이퍼맵 형태: Edge 영역 중 국소 부위에 Particle 등의 Defect Count가 Spec보다 커서 불량으로 분류된 형태 | Scanner 노광은 Reticle Field 단위로 진행되기 때문에 한 곳에 뭉친 무작위 국소 불량을 유발할 가능성 매우 낮음 | 명칭: Track/Scanner Ambient 오염으로 인한 Particle 불량 상세 설명: - 웨이퍼 이송 경로 전반의 Ambient 오염 존재 - 무작위 위치에 Particle·기포 결함이 발생 - 무작위하게 Particle 불량이 발생 웨이퍼맵 형태: 무작위한 영역에서 Particle 등의 Defect Count가 Spec보다 커서 불량으로 분류된 형태 | 명칭: Track Wafer Handler/Chuck Pin 접촉으로 인한 Scratch 불량 상세 설명: - 여러 모듈 간 이송이 많아 Handler/Chuck Pin의 임의 위치에 대한 접촉이 다수 발생 - 마찰이 임의 위치에서 발생하면서 방향성 없는 선형 Scratch 불량 발생 웨이퍼맵 형태: 임의 방향의 선형 Scratch가 Defect Count로 검출되어 불량으로 분류된 형태 | 명칭: Scanner Dose 오류로 인한 전면 CD 불량 상세 설명: - Dose가 Spec을 크게 벗어나면 웨이퍼 전체 PR Profile이 붕괴 - Under-exposure 시 PR 과다 잔류로 CD가 Spec보다 큰 CD Over 불량 발생 - Over-exposure 시 PR 과소·패턴 소실로 CD가 Spec보다 작거나 형성되지 않는 CD Loss 불량 발생 웨이퍼맵 형태: 전체 영역의 CD가 Spec을 벗어나 불량으로 분류된 형태
| Photo 불량 유형 ① 해결 | Nozzle과 Chuck의 중심 간의 틀어짐 정렬, 중심부 CD 재계측으로 정상화 확인 |  | WEE 노광 범위 및 Dose Re-Calibration, EBR Solvent Nozzle 위치·유량 점검, Edge 영역 CD Spec 이탈 재계측으로 정상화 확인 | Chuck Pin Cleaning, Particle Count 초과 검출 Lot 재검사 |  | 무작위 Particle Count 초과 Lot Wet Clean 진행 후 재검사 | Handler 마모 확인 후 이상 시 교체, Scratch Defect Count 전수 재검사로 심각도 판정 | Dose 이상 확인 시 즉시 노광 중단, 전면 CD 이상 Lot 전량 격리 후 전수검사
| Photo 불량 유형 ① 개선 | 주기적 Calibration 진행 |  | EBR Solvent Nozzle 정기 점검 주기 수립 | Chuck Pin 정기 세정 주기 수립 |  | Track 이송경로 Particle 모니터링, TM Purge 강화 | Handler 접촉면 소재 개선, 이송 속도 최적화 | Dose 실시간 모니터링, FEM 기반 Process Margin 재검증
| Photo 불량 유형 ② 원인 | X |  | X | 명칭: Wafer Edge Expose (WEE) 공정 중 헤드 시작/종료 지점 노광량 편차로 인한 방향성 CD 불량 상세 설명: - Edge 영역을 스캔하며 노광하는 WEE의 스캔 시작·종료 지점에서 노광량 편차가 발생 - Edge 영역 중 국소 부위에서만 CD가 Spec보다 작아지는 불량 발생 웨이퍼맵 형태: Edge 영역 중 스캔 시작/종료 위치의 CD가 Spec보다 작아서 불량으로 분류된 형태 |  | 명칭: PR Bubble로 인한 Particle 불량 상세 설명: - PR Dispense 시 혼입된 Bubble이 원인 - 무작위하게 Particle 불량이 발생 웨이퍼맵 형태: 무작위한 영역에서 Particle 등의 Defect Count가 Spec보다 커서 불량으로 분류된 형태 | 명칭: Track Robot ARM 진입 방향 접촉으로 인한 방향성 Scratch 불량 상세 설명: - Track Robot ARM은 고정된 모듈 간 이송 경로를 따라 동일한 방향과 각도로 웨이퍼를 픽업 및 삽입 진행 - ARM의 진입 각도 및 Grip force 이상으로 웨이퍼를 픽업 및 삽입할 때 접촉 마찰이 동일한 위치에 발생하는 불량 발생 웨이퍼맵 형태: 특정 위치에 고정적으로 나타나는 선형 Scratch가 Defect Count로 검출되어 불량으로 분류된 형태 | 명칭: Develop 전체 실패로 인한 전면 패턴 미형성 불량 상세 설명: - 현상액 농도·시간이 Spec을 벗어나면 웨이퍼 전면의 패턴 형성이 실패 - 전면 패턴 미형성 또는 잔여 PR이 전면에 검출 웨이퍼맵 형태: 전체 영역에서 패턴 미형성 또는 잔여 PR이 검출되어 불량으로 분류된 형태
| Photo 불량 유형 ② 해결 | X |  | X | 국소 CD Spec 이탈 위치 확인 시 해당 Lot 격리 후 CD 재계측 |  | 무작위 Particle Count 초과 Lot Wet Clean 진행 후 재검사 | Scratch 방향-Track 레이아웃 대조, Scratch 검출 위치의 Robot ARM 진입 각도 및 Grip force를 Dummy Wafer로 점검 | 현상액 점검, 전면 패턴 미형성 Lot 전량 격리 후 전수검사
| Photo 불량 유형 ② 개선 | X |  | X | 시작/종료 지점 노광량 균일화, Overlap 구간 재설계 |  | PR Dispense line의 Bubble 억제 관리 | Robot ARM 진입 각도·Grip Force 정기 점검 주기 수립 | 현상액 농도 실시간 관리 강화, DEV Recipe 재검토
Etch | Etch 불량 유형 ① 원인 | 명칭: RF Power 챔버 Matching 불일치로 인한 Over-Etch 불량 상세 설명 - 식각 챔버의 RF Power와 주파수 간의 Matching 불일치가 발생해 웨이퍼 중앙부근에 Plasma Density가 높게 형성됨 - 반응성 이온과 라디칼이 중심에 집중되어 중심부의 Etch Rate가 급격하게 상승해 중앙부의 박막이 빠르게 깎여나감 - 웨이퍼 전체에 동일한 시간동안 식각 진행되면서 중심부 CD가 Spec보다 작아지는 Over-Etch 불량 발생 웨이퍼맵 형태: 중심부의 CD가 Spec보다 작아서 불량으로 분류된 형태 | 명칭: ICP Coil 자기장 분포 편차로 인한 Etch Rate 불균일 불량 상세 설명 - ICP Type의 식각 챔버에서 상단 코일의 자기장이 완벽히 분산되지 못하고 특정 반경대에서만 최대가 되도록 편향됨 - 자기장이 센 특정 반경대를 따라 Plasma Density가 띠 모양으로 밀집되면서 해당 영역의 Etch Rate가 급격하게 상승해 띠 영역의 박막이 빠르게 깎여나감 - 웨이퍼 전체에 동일한 시간동안 식각 진행되면서 Ring 형태로 CD가 Spec보다 작아지는 Over-Etch 불량 발생 웨이퍼맵 형태: 띠 영역의 CD가 Spec보다 작아서 불량으로 분류된 형태 | 명칭: Focus Ring 마모로 인한 Edge 영역의 Etch Rate 편차 불량 상세 설명: - Edge 영역을 감싸는 Focus Ring이 마모되면 그 지점의 Sheath 형상이 왜곡됨 - 이온 수직입사가 흐트러져 Edge 영역의 Etch Rate와 Etch Profile이 달라지면서 해당 영역의 Etch Rate가 급격하게 하락 - 웨이퍼 전체에 동일한 시간동안 식각 진행되면서 Edge 영역의 CD가 Spec보다 커지는 Under-Etch 불량 발생 웨이퍼맵 형태: Edge 영역 전체의 CD가 Spec보다 커서 불량으로 분류된 형태 | 명칭: 챔버 내벽 누적막 탈피로 인한 Particle 불량 상세 설명 -챔버 내벽에 누적되어 있던 폴리머나 증착 부산물이 한계치에 도달해 탈락하면서 Particle이 떨어짐 -챔버가 웨이퍼를 감싸고 있는 형태라 내벽에 가까운 웨이퍼 Edge 영역 중 국소 부위에 집중적으로 Particle 발생 웨이퍼맵 형태: Edge 영역 중 국소 부위에 Particle 등의 Defect Count가 Spec보다 커서 불량으로 분류된 형태 | 명칭: Gas Injector/Showerhead 국소 이상으로 인한 CD 불균일 불량 상세 설명: - Gas Injector/Showerhead의 분사구나 특정 미세 구멍들이 부산물로 막히는 등의 이상 발생 - 해당 위치의 유량이 달라져 국소 영역에 Etch Rate 편차가 발생 - 웨이퍼 전체에 동일한 시간동안 식각 진행되면서 국소 영역의 CD가 Spec보다 커지는 Under-Etch 불량 발생 웨이퍼맵 형태: 국소 영역의 CD가 Spec보다 커서 불량으로 분류된 형태 | 명칭: 챔버 내부 식각 부산물의 Redeposition으로 인한 Particle 불량 상세 설명: - Exhaust 유량 문제 발생 등이 원인이 되어 챔버 내부에 식각 부산물이 잔류 - 잔류한 부산물이 웨이퍼 전반에 무작위하게 재부착되고, 일부는 증착 반응까지 발생 - 무작위하게 Particle 불량이 발생 웨이퍼맵 형태: 무작위한 영역에서 Particle 등의 Defect Count가 Spec보다 커서 불량으로 분류된 형태 | 명칭: ESC Lift Pin 접촉으로 인한 Scratch 불량 상세 설명: - Loading/Un-Loading 시 웨이퍼를 지지하는 3 Point Lift Pin이 접촉하며 물리적 손상 발생 - Lift Pin이 닿는 특정 고정 위치를 중심으로 마찰이 발생하면서 선형 Scratch 불량 발생 웨이퍼맵 형태: Lift Pin 위치에 선형 Scratch가 Defect Count로 검출되어 불량으로 분류된 형태 | 명칭: 플라즈마 발생 이상으로 인한 전면 미식각 불량 상세 설명: - Plasma Ignition 실패, RF Power, Gas 주입 등의 문제로 Plasma가 형성되지 않거나 Gas가 공급되지 않으면 식각이 전혀 진행되지 않음 - 식각 전 두께가 그대로 유지되어 박막의 두께가 변하지 않는 불량 발생 웨이퍼맵 형태: 전체 영역의 박막 두께(THK)가 Spec보다 커서 불량으로 분류된 형태
| Etch 불량 유형 ① 해결 | 중심부 CD Spec 이탈 확인 시 해당 Lot 격리 후 RF Matching 상태 실측 점검, CD 재계측으로 Spec 이탈 범위 확정 | 띠 영역 CD Spec 이탈 확인 시 해당 Lot 격리 후 Inner/Outer Coil Power 실측값 기록 확인 | Focus Ring 이상 여부 확인 및 교체, Edge 영역 CD 재계측으로 정상화 확인 | 챔버 Cleaning 진행, Particle Count 초과 검출 Lot 재검사 | Injector/Showerhead 구멍별 유량 점검, 막힘·이상 부위 확인 시 부품 교체, 국소 CD 재계측으로 Spec 이탈 범위 확정 | 챔버 Wet/Dry Cleaning 진행, 무작위 Particle Count 초과 Lot 재검사 | Lift Pin 정렬 상태 점검, 접촉부 이상 유무 확인 후 이상 시 교체, Scratch Defect Count 전수 재검사로 심각도 판정 | Igniter 이상 확인 및 교체, Dummy Wafer로 재차 공정 진행해 이상 없는지 확인, 미식각 Lot 전량 격리 후 전수검사
| Etch 불량 유형 ① 개선 | RF Matcher 내부 커패시터 정비 및 튜닝, RF 주파수 재검토 | 챔버 벽면 Coil의 물리적 배치 재설계, Inner/Outer Coil의 Power 재설정 | Focus Ring 마모도에 따른 교체 주기 관리 강화, Edge Compensation Recipe 적용 | RPS를 활용한 In-situ Clean 주기 관리 강화 | Injector/Showerhead 정기 세정·교체 주기 수립 | Wet/Dry Cleaning 주기 관리 강화, Exhaust 유량 최적화 | Lift Pin 소재 및 형상 개선 | Igniter 이상 확인 및 교체, Dummy Wafer로 재차 공정 진행해 이상 없는지 확인, 장비 센서 데이터(FDC) 기반 실시간 이상 감지 시스템 강화
| Etch 불량 유형 ② 원인 | X | X | X | 명칭: Slit Valve 개폐 시 Particle 유입으로 인한 방향성 Particle 불량 상세 설명 -웨이퍼가 드나드는 Slit Valve는 챔버 내 특정 방향에 고정되어 있음 -밸브 개폐 시 발생하는 기류나 마찰로 인해 유입된 Particle이 항상 밸브와 가장 가까운 방향의 웨이퍼 Edge 영역에 국소적으로 부착 웨이퍼맵 형태: Edge 영역 중 Slit Valve 위치와 가까운 특정 부위에 Particle 등의 Defect Count가 Spec보다 커서 불량으로 분류된 형태 | 명칭: RF Feedthrough 근처 국소 E-field 이상으로 인한 방향성 CD 불량 상세 설명: - RF 전력이 유입되는 Feedthrough는 챔버 내 고정 위치라 그 근처에 국소 E-field 이상이 발생 - 인접한 고정 방향에서 CD가 국소적으로 이탈하며 매 웨이퍼 동일 위치에 반복되는 불량 발생 웨이퍼맵 형태: RF Feedthrough 인접 고정 방향의 국소 CD가 Spec을 벗어나 불량으로 분류된 형태 | X | 명칭: Wafer Handler Robot ARM 진입 방향 접촉으로 인한 방향성 Scratch 불량 상세 설명: - 방사형으로 배치된 Chamber에 Handler Robot ARM이 고정된 각도로 진입하며 항상 동일한 방향과 각도로 웨이퍼를 픽업 및 삽입 진행 - ARM의 진입 각도 및 Grip force 이상으로 웨이퍼를 픽업 및 삽입할 때 접촉 마찰이 동일한 위치에 발생하는 불량 발생 웨이퍼맵 형태: 특정 위치에 고정적으로 나타나는 선형 Scratch가 Defect Count로 검출되어 불량으로 분류된 형태 | 명칭: EOP(Endpoint) 오검출로 인한 전면 Over/Under Etch 불량 상세 설명: - Optical Emission 신호를 오판독하면 웨이퍼 전면이 동일하게 영향을 받음 - 웨이퍼 전체가 식각이 진행되지 않은 것 처럼 두께가 측정되는 불량 발생 웨이퍼맵 형태: 전체 영역에서 박막 두께(THK)가 Spec을 벗어나 불량으로 분류된 형태
| Etch 불량 유형 ② 해결 | X | X | X | 동일 방향 반복 검출 Lot Wet Clean 진행 후 재검사, Slit Valve 인접 위치 웨이퍼 우선 전수검사 | 국소 CD Spec 이탈 위치 확인 시 해당 Lot 격리 후 CD 재계측 | X | Scratch 검출 위치의 Robot ARM 진입 각도 및 Grip force를 Dummy Wafer로 점검, 고정 방향 반복 검출 Lot 전수 재검사로 심각도 판정 | EOP 오검출 확인 시 즉시 공정 중단, 전면 CD/두께 이상 Lot 전량 격리 후 전수검사
| Etch 불량 유형 ② 개선 | X | X | X | Slit Valve Purge 강화 | Feedthrough 주변 Plasma Density 시뮬레이션 검증 | X | Robot ARM 진입 각도·Grip Force 정기 점검 주기 수립 | 다파장 EOP 알고리즘 도입, EOP 신호 이중검증
Cleaning | Cleaning 불량 유형 ① 원인 | Batch Type은 균일하게 용액에 담구는 방식, Single Type도 중심→Edge 영역 스윕이거나 하부→상부 스윕이라 중심부 선택적 결함 유발 확률 드묾 | 명칭: Wet Single Clean 중 Nozzle 체류시간 편차로 인한 불순물 잔류 불량 상세 설명 -웨이퍼를 회전시키며 세정액을 분사하는 Nozzle이 Center에서 Edge로 Sweep할 때 특정 반경대에서 세정액 분사량이 부족 -화학물질의 유속 느려짐, Nozzle 체류시간 단축이 원인 -세정액 분사량이 부족한 특정 반경대에서 웨이퍼 표면의 오염물질이나 찌꺼기가 완전히 씻겨나가지 못하고 잔류함 웨이퍼맵 형태: 세정이 덜 된 특정 반경대를 따라 Particle 등의 Defect Count가 Spec보다 커서 불량으로 분류된 형태 | 명칭: Wet Single Spin 세정 시 Edge 영역 원심력에 의한 케미컬 체류시간 부족으로 인한 Edge Ring 세정 불량 상세 설명: 웨이퍼를 고속 회전시키며 세정액을 분사하는 과정에서 회전 반경이 가장 큰 Edge 영역에서 선속도가 최대 Edge 영역에 강한 원심력이 가해져 세정액이 빠르게 튕겨 나가 케미컬 체류시간이 부족해짐 Edge 영역 전체를 따라 세정력이 저하되어 오염물·잔류물이 남는 불량 발생 웨이퍼맵 형태: Edge 영역 전체에 Particle 등의 Defect Count가 Spec보다 커서 불량으로 분류된 형태 | 명칭: Wet Single Chuck Pin 접촉점 오염으로 인한 Particle 불량 상세 설명: - 고정 Chuck Pin 접촉점에 오염물이 국소적으로 잔류 - 접촉 위치가 일정하지 않아 방향성 없이 Edge 영역 국소 부위에 Particle 불량 발생 웨이퍼맵 형태: Edge 영역 중 국소 부위에 Particle 등의 Defect Count가 Spec보다 커서 불량으로 분류된 형태 | 명칭: Cross Contamination 기인 불순물 재흡착에 의한 Particle 불량 상세 설명: - Bath를 공유하면서 발생한 Cross Contamination에 의해 불순물이 재흡착되어 결함을 유발 - 임의 위치에 집중되어 Particle 불량 발생 웨이퍼맵 형태: 국소 영역에 Particle 등의 Defect Count가 Spec보다 커서 불량으로 분류된 형태 | 명칭: Fume으로 인한 Particle 불량 상세 설명: - 사용한 케미컬이 웨이퍼·FOUP에 미세입자로 잔류해 박막과 재반응하며 무작위 위치에 결함을 유발 - 위치 재현성 없이 웨이퍼 전면에 무작위하게 Particle 불량이 발생 웨이퍼맵 형태: 무작위한 영역에서 Particle 등의 Defect Count가 Spec보다 커서 불량으로 분류된 형태 | 명칭: Scrubber Brush 물리적 접촉으로 인한 Scratch 불량 상세 설명: - Brush가 Particle을 제거하는 과정에서 공정 이상 발생 - 브러시 접촉면 전체에 걸쳐 선형 Scratch 불량 발생 웨이퍼맵 형태: 브러시 접촉면 전반의 선형 Scratch가 Defect Count로 검출되어 불량으로 분류된 형태 | 명칭: 케미컬 농도/온도 전체 이상으로 인한 전면 세정 불량 상세 설명: - 케미컬 농도 혹은 온도가 Spec을 벗어나면 케미컬의 세정력이 급격하게 변화 - 세정 자체가 웨이퍼 전면에서 실패 - 세정 부족 시 잔류 Particle 및 금속 부산물의 양 급증, 과세정 시 표면 손상성 결함이 증가하는 불량 발생 웨이퍼맵 형태: 전체 영역에서 Particle 등의 Defect Count가 Spec보다 커서 불량으로 분류된 형태
| Cleaning 불량 유형 ① 해결 |  | 특정 반경대 Particle 잔류 확인 시 해당 Lot Nozzle Flow Rate 실측 점검 후 Wet Clean 재진행 | 회전속도 프로파일 재설정, Edge 영역 세정액 분사량·체류시간 보정, Edge 영역 Particle Count 재검사로 정상화 확인 | Chuck Pin 접촉 위치 확인 시 즉시 Cleaning 실시, Particle Count 초과 검출 Lot 재검사 | 케미컬 Bath내 세정액 교체, 동일 Bath 공유 인접 Lot 전수 재검사 | 무작위 Particle Count 초과 Lot Wet Clean 진행 후 재검사, FOUP 내부 Fume 잔류 여부 점검 | PVA Brush 마모 확인 후 이상 시 교체, Scratch Defect Count 전수 재검사로 심각도 판정 | 케미컬 저장소 및 이송 Nozzle 이상 유무 확인, 금속 부산물 검출 시 해당 Lot 전량 격리 후 Metallic Impurity 정밀분석 실시
| Cleaning 불량 유형 ① 개선 |  | Nozzle의 Sweep 속도 프로파일 변경, 화학물질 Spray Pattern 재설계 | Nozzle Sweep 속도 프로파일 조정 | Chuck Pin 정기 세정 | 세정액 교체 주기 단축, Single Type 전환 검토 | 세정 공정 강화, 공정 이후 세정 진행까지의 대기 시간 단축, Exhaust 배기 강화로 Fume 재흡착 방지 | Brush 압력·회전속도 최적화 | 실시간 농도계·온도 모니터링 시스템 점검
| Cleaning 불량 유형 ② 원인 |  | X | 명칭: Marangoni Effect 활용 건조 시 Edge 영역 표면장력 불균일로 인한 Watermark 불량 상세 설명: - Edge 영역은 기하학적으로 표면장력 구배가 다르게 형성됨 - 건조 시 웨이퍼 회전에 의해 액체가 Edge 영역 전체를 따라 형태로 잔류하는 불량 발생 웨이퍼맵 형태: Edge 영역 전체에 Watermark 등의 Defect Count가 Spec보다 커서 불량으로 분류된 형태 | 명칭: Batch Type 배스 하부 Nozzle 분사 편차로 인한 Edge 국소 부위 세정 불량 상세 설명: -케미컬을 Bath 하부 Nozzle에서 분사해 위로 밀어내는 방식으로 순환시키는 과정에서 문제 발생 -하부 Nozzle이 특정 위치에 고정 배치되어 있어 Nozzle과 어긋난 Edge 영역 중 국소 부위에서 순환 유량이 부족해짐 -Edge 영역 중 국소 부위에 세정력이 저하되어 오염물·잔류물이 남는 불량 발생 웨이퍼맵 형태: Edge 영역 중 순환 유량이 부족한 국소 부위에 Particle 등의 Defect Count가 Spec보다 커서 불량으로 분류된 형태 | X | X | X | 명칭: Marangoni 건조 실패로 인한 전면 Watermark 불량 상세 설명: - 건조 공정이 실패하면 웨이퍼 전면에 물방울·잔류물이 발생 - Pattern Collapse와 Watermark 발생이 급증하는 불량 발생 웨이퍼맵 형태: 전체 영역에서 Watermark 등의 Defect Count가 Spec보다 커서 불량으로 분류된 형태
| Cleaning 불량 유형 ② 해결 |  | X | IPA 농도 재설정, 건조 시간 및 회전속도 재설정, Watermark 검출 Lot 재건조 후 재검사 | Edge 국소 부위 Particle 잔류 확인 시 해당 Lot Wet Clean 진행 후 재검사 | X | X | X | IPA 농도 재설정, 건조 시간 및 회전속도 재설정, 전면 Watermark 검출 Lot 전량 격리 후 SEM으로 Pattern Collapse 발생 여부 확인
| Cleaning 불량 유형 ② 개선 |  | X | 초임계 건조 방식 도입 검토 | Bath 하부 Nozzle 배치·분사 패턴 재설계, 케미컬 배스 순환 유량 상향, Single Type 장비로의 전환 검토 | X | X | X | 초임계 건조 방식 도입 검토
CMP | CMP 불량 유형 ① 원인 | 명칭: CMP Head 내 중심 Zone의 압력 이상으로 인한 Under-Polishing 불량 상세 설명 - 원인1: 회전축의 중심에 스트레스가 집중되어 중심 Zone Membrane에 미세한 Pinhole, Crack 발생해 빈공간을 통해 공기가 유출되면서 압력 약화 - 원인2: Zone 별 압력을 구분을 위한 O-ring의 마모로 인해 중심 Zone의 공기가 유출되면서 압력 약화 - 결과: 압력이 약화되어 패드가 웨이퍼를 누르는 힘이 약화되어 중심부 Remaining Thickness(THK)가 Spec보다 커지는 Under-Polishing 불량 발생 웨이퍼맵 형태: 중심부의 Remaining Thickness(THK)가 Spec보다 커서 불량으로 분류된 형태 | 명칭: Retainer Ring 안쪽 압력 전이구간으로 인한 Polishing 양의 편차 불량 상세 설명: - Ring이 Edge 영역을 눌러주는 구조로 인해 그 안쪽 반경에 압력 전이구간이 형성 - 전이구간에 해당하는 특정 반경대에서 접촉압이 국소적으로 커져 과하게 Polishing 발생 웨이퍼맵 형태: Ring 안쪽 특정 반경대의 Remaining Thickness(THK)가 Spec보다 작아서 불량으로 분류된 형태 | 명칭: Retainer Ring 마모로 인한 Edge Under-Polishing 불량 상세 설명: - Edge 영역을 눌러주는 Retainer Ring이 마모되면 Slip이나 Edge 영역 Under-Polishing이 발생 - Edge 영역 전체에 Polishing 부족으로 인해 Remaining Thickness(THK)가 Spec보다 두껍게 남는 불량 발생 웨이퍼맵 형태: Edge 영역 전체의 Remaining Thickness(THK)가 Spec보다 커서 불량으로 분류된 형태 | 명칭: Retainer Ring Joint로 인한 방향성 Particle 불량 상세 설명: - Retainer Ring Joint 부근에서 Slurry 유입·배출이 불균일하게 반복됨 - Joint 접촉, Slurry 잔류로 인한 결함이 Joint 부근 특정 부위에 반복적으로 발생 웨이퍼맵 형태: Edge 영역 중 Joint 인접 부위에 Particle 등의 Defect Count가 Spec보다 커서 불량으로 분류된 형태 | 명칭: Pad Pore 막힘으로 인한 국소 부위 Scratch 불량 상세 설명: - Pad 특정 부위의 Pore가 부산물로 막혀 배출 불량이 발생하면 해당 위치에 국소 Scratch를 유발 - Pad 위치에 대응해 무작위 국소 영역에 Scratch 불량 발생 웨이퍼맵 형태: 국소 영역에 Scratch 등의 Defect Count가 Spec보다 커서 불량으로 분류된 형태 | 명칭: Slurry 입자 Agglomeration으로 인한 Scratch 불량 상세 설명: - Slurry 입자가 응집되면 웨이퍼 표면 무작위 위치에서 Scratch를 유발 - 위치 재현성 없이 무작위하게 Scratch성 결함이 발생하는 불량 발생 웨이퍼맵 형태: 무작위한 영역에서 Scratch 등의 Defect Count가 Spec보다 커서 불량으로 분류된 형태 | 명칭: Slurry 내 강체 입자·Pad Pore 부산물로 인한 Scratch 불량 상세 설명: - Slurry 내 강체 입자나 Pad Pore 부산물로 인해 방향성 없는 선형 Scratch 불량 발생 웨이퍼맵 형태: 임의 방향의 선형 Scratch가 Defect Count로 검출되어 불량으로 분류된 형태 | 명칭: EPD(End Point Detection) 오검출로 인한 전면 Polishing 불량 상세 설명: - 공정 종료 시점 판단에 오류가 발생할 경우 웨이퍼 전면이 과도하거나 부족하게 Polishing - Under-Polishing 시 Remaining Thickness(THK)가 Spec보다 크게, Over-Polishing 시 Remaining Thickness(THK)가 Spec보다 작은 불량 발생 웨이퍼맵 형태: 전체 영역의 Remaining Thickness(THK)가 Spec을 벗어나 불량으로 분류된 형태
| CMP 불량 유형 ① 해결 | 중심 Zone에만 공압 주입한 후 압력 유지되는지 확인한 뒤 Membrane, O-Ring 교체, 중심부 Remaining Thickness(THK) 재계측으로 정상화 확인 | 압력 프로파일 실측 점검, 반경대별 Remaining Thickness(THK) 재계측으로 Spec 이탈 범위 확정 | Retainer Ring 마모 점검 후 이상 시 높이·외경 스펙 기준 교체, Edge 영역 Remaining Thickness(THK) 재계측으로 정상화 확인 | Joint 마모 및 오염 확인, Particle Count 초과 검출 Lot 재검사 | Pad Pore 점검 및 Cleaning, Scratch Defect Count 재검사로 심각도 판정 | Slurry Filter 여과율 실측 확인, 무작위 Scratch Defect Count 초과 Lot 재검사 | Scratch Defect Count 초과 확인 시 해당 Lot 전수 재검사로 심각도 판정, Pad Conditioning 상태 즉시 점검 | EPD 오검출 확인 시 즉시 공정 중단, 전면 Remaining Thickness(THK) 이상 Lot 전량 격리 후 전수검사
| CMP 불량 유형 ① 개선 | Membrane 비정상 팽창·파손 여부 정기 점검 주기 수립 | Retainer Ring 높이·외경 스펙 재검토 | Retainer Ring 정기 측정 및 교체 주기 관리 강화 | Joint 부근 Particle·Polishing 양상 집중 모니터링 | Pad Conditioning 강화, Pore 구조 개선 Pad 채택 | Slurry Filter 여과율 관리, Agglomeration 모니터링 | Pad Pore 구조 개선, CVD Conditioner 개선 | 다파장 EPD 프로그램 도입, EPD 신호 이중검증
| CMP 불량 유형 ② 원인 | 명칭: CMP Slurry Nozzle 위치 편중으로 인한 Over-Polishing 불량 상세 설명 - 공정 중 Slurry Nozzle이 Pad의 중심부에 너무 가깝게 치우쳐서 정렬됨 - 중심부에 슬러리가 집중되면서 해당 영역의 슬러리 농도가 Edge 영역보다 높게 유지되어 화학 반응이 과도하게 촉진 - 중심부의 Polishing율이 급증해 Remaining Thickness(THK)가 Spec보다 얇아지는 Over-polishing 불량 발생 웨이퍼맵 형태: 중심부의 Remaining Thickness(THK)가 Spec보다 작아서 불량으로 분류된 형태 | 명칭: Pad Conditioning Sweep 경로에 따른 마모로 인한 Polishing 양의 편차 불량 상세 설명: - Conditioner Disk 왕복 경로가 특정 반경대에 집중되면 그 반경대의 Pad 거칠기에 편차가 발생 - 컨디셔닝이 부족한 반경대는 Pad 거칠기 저하로 Polishing량이 감소해 Remaining Thickness(THK)가 Spec보다 크게 측정되는 불량 발생 웨이퍼맵 형태: 특정 반경대의 Remaining Thickness(THK)가 Spec보다 커서 불량으로 분류된 형태 | X | X | 명칭: Conditioner Disk Sweep Turn-around Point 편차로 인한 방향성 Over-Polishing 불량 상세 설명: - 왕복 방향 전환의 양 끝단에서 Conditioner가 상대적으로 오래 머물거나 느려져 해당 위치 컨디셔닝이 과하게 진행 - 해당 위치에 대응하는 반경 및 각도에서 Remaining Thickness(THK)가 Spec보다 낮아지는 Over-Polishing 불량 발생 웨이퍼맵 형태: Turn-around Point 대응 위치의 Remaining Thickness(THK)가 Spec보다 작아서 불량으로 분류된 형태 | X | 명칭: Conditioner/Head-Platen 상대운동 방향으로 인한 방향성 Scratch 불량 상세 설명: - Head-Platen 상대 속도 방향을 따라 방향성 선형 Scratch 패턴이 발생 - 상대운동 벡터와 일치하는 방향에 Scratch가 반복되는 불량 웨이퍼맵 형태: Head-Platen 상대운동 벡터와 일치하는 방향성 선형 Scratch가 Defect Count로 검출되어 불량으로 분류된 형태 | 명칭: Slurry 미공급/Pad Glazing으로 인한 전면 Polishing 불량 상세 설명: - 공급 라인 이상이나 Conditioning 누락으로 웨이퍼 전면의 Polishing이 진행되지 않음 - Polishing 미진행으로 Remaining Thickness(THK)가 Spec 대비 거의 그대로 높게 측정되는 불량 발생 웨이퍼맵 형태: 전체 영역의 Remaining Thickness(THK)가 Spec보다 커서 불량으로 분류된 형태
| CMP 불량 유형 ② 해결 | Nozzle의 물리적 위치 재정렬, 중심부 Remaining Thickness(THK) 재계측으로 정상화 확인 | PCR(Pad Cutting Rate) 실측 점검, 반경대별 Remaining Thickness(THK) 재계측으로 Spec 이탈 범위 확정 |  |  | Turn-around Point 대응 위치 Remaining Thickness(THK) Spec 이탈 확인 시 해당 Lot 격리 후 재계측 |  | Scratch 방향-상대운동 벡터 대조 분석, 고정 방향 반복 검출 Lot 전수 재검사로 심각도 판정 | Slurry 미공급 확인 시 즉시 공정 중단, 전면 Remaining Thickness(THK) 이상 Lot 전량 격리 후 전수검사
| CMP 불량 유형 ② 개선 | Slurry가 Pad 전체에 균일하게 퍼지도록 Spray Pattern 재설계 | Sweep 경로 최적화 | X | X | Sweep 가속·감속 구간 재설계 | X | 회전속도 비 재조정 | Slurry 공급 라인 Interlock, Conditioning 주기 준수
Note on G2: [스레드 댓글] 사용 중인 버전의 Excel에서 이 스레드 댓글을 읽을 수 있지만 파일을 이후 버전의 Excel에서 열면 편집 내용이 모두 제거됩니다. 자세한 정보: https://go.microsoft.com/fwlink/?linkid=870924. 댓글: 2가지
Note on H2: [스레드 댓글] 사용 중인 버전의 Excel에서 이 스레드 댓글을 읽을 수 있지만 파일을 이후 버전의 Excel에서 열면 편집 내용이 모두 제거됩니다. 자세한 정보: https://go.microsoft.com/fwlink/?linkid=870924. 댓글: 2가지
Note on H8: [스레드 댓글] 사용 중인 버전의 Excel에서 이 스레드 댓글을 읽을 수 있지만 파일을 이후 버전의 Excel에서 열면 편집 내용이 모두 제거됩니다. 자세한 정보: https://go.microsoft.com/fwlink/?linkid=870924. 댓글: 2가지
Note on J11: [스레드 댓글] 사용 중인 버전의 Excel에서 이 스레드 댓글을 읽을 수 있지만 파일을 이후 버전의 Excel에서 열면 편집 내용이 모두 제거됩니다. 자세한 정보: https://go.microsoft.com/fwlink/?linkid=870924. 댓글: 2가지
Note on E14: [스레드 댓글] 사용 중인 버전의 Excel에서 이 스레드 댓글을 읽을 수 있지만 파일을 이후 버전의 Excel에서 열면 편집 내용이 모두 제거됩니다. 자세한 정보: https://go.microsoft.com/fwlink/?linkid=870924. 댓글: 2가지
Note on H14: [스레드 댓글] 사용 중인 버전의 Excel에서 이 스레드 댓글을 읽을 수 있지만 파일을 이후 버전의 Excel에서 열면 편집 내용이 모두 제거됩니다. 자세한 정보: https://go.microsoft.com/fwlink/?linkid=870924. 댓글: 2가지
Note on I14: [스레드 댓글] 사용 중인 버전의 Excel에서 이 스레드 댓글을 읽을 수 있지만 파일을 이후 버전의 Excel에서 열면 편집 내용이 모두 제거됩니다. 자세한 정보: https://go.microsoft.com/fwlink/?linkid=870924. 댓글: 2가지
Note on J14: [스레드 댓글] 사용 중인 버전의 Excel에서 이 스레드 댓글을 읽을 수 있지만 파일을 이후 버전의 Excel에서 열면 편집 내용이 모두 제거됩니다. 자세한 정보: https://go.microsoft.com/fwlink/?linkid=870924. 댓글: 2가지
Note on J17: [스레드 댓글] 사용 중인 버전의 Excel에서 이 스레드 댓글을 읽을 수 있지만 파일을 이후 버전의 Excel에서 열면 편집 내용이 모두 제거됩니다. 자세한 정보: https://go.microsoft.com/fwlink/?linkid=870924. 댓글: 2가지
Note on G20: [스레드 댓글] 사용 중인 버전의 Excel에서 이 스레드 댓글을 읽을 수 있지만 파일을 이후 버전의 Excel에서 열면 편집 내용이 모두 제거됩니다. 자세한 정보: https://go.microsoft.com/fwlink/?linkid=870924. 댓글: 2가지
Note on J20: [스레드 댓글] 사용 중인 버전의 Excel에서 이 스레드 댓글을 읽을 수 있지만 파일을 이후 버전의 Excel에서 열면 편집 내용이 모두 제거됩니다. 자세한 정보: https://go.microsoft.com/fwlink/?linkid=870924. 댓글: 3가지
Note on J23: [스레드 댓글] 사용 중인 버전의 Excel에서 이 스레드 댓글을 읽을 수 있지만 파일을 이후 버전의 Excel에서 열면 편집 내용이 모두 제거됩니다. 자세한 정보: https://go.microsoft.com/fwlink/?linkid=870924. 댓글: 2가지
Note on J26: [스레드 댓글] 사용 중인 버전의 Excel에서 이 스레드 댓글을 읽을 수 있지만 파일을 이후 버전의 Excel에서 열면 편집 내용이 모두 제거됩니다. 자세한 정보: https://go.microsoft.com/fwlink/?linkid=870924. 댓글: 2가지
Note on C32: [스레드 댓글] 사용 중인 버전의 Excel에서 이 스레드 댓글을 읽을 수 있지만 파일을 이후 버전의 Excel에서 열면 편집 내용이 모두 제거됩니다. 자세한 정보: https://go.microsoft.com/fwlink/?linkid=870924. 댓글: 2가지
Note on I32: [스레드 댓글] 사용 중인 버전의 Excel에서 이 스레드 댓글을 읽을 수 있지만 파일을 이후 버전의 Excel에서 열면 편집 내용이 모두 제거됩니다. 자세한 정보: https://go.microsoft.com/fwlink/?linkid=870924. 댓글: 2가지
Note on J32: [스레드 댓글] 사용 중인 버전의 Excel에서 이 스레드 댓글을 읽을 수 있지만 파일을 이후 버전의 Excel에서 열면 편집 내용이 모두 제거됩니다. 자세한 정보: https://go.microsoft.com/fwlink/?linkid=870924. 댓글: 2가지
Note on J35: [스레드 댓글] 사용 중인 버전의 Excel에서 이 스레드 댓글을 읽을 수 있지만 파일을 이후 버전의 Excel에서 열면 편집 내용이 모두 제거됩니다. 자세한 정보: https://go.microsoft.com/fwlink/?linkid=870924. 댓글: 2가지