## 불량 대응 Log
웨이퍼 결함 분석 프로젝트 — 불량 대응 Log (6대 공정 이력관리대장)
집계기간: 2025-08 ~ 2026-08 ¦ 총 315건 (결함유형 92종 × 유형별 2~5회 재발 이력) ¦ 대상: Diffusion / Deposition / Photo / Etch / Cleaning / CMP (원인·결함유형 매트릭스 전체 반영) ¦ 기준: 창의적종합설계 웨이퍼 결함 분석 프로젝트
[Clock 방향 기준] 본 로그의 시계방향은 Notch=6시(전면 기준, 시계방향)를 지도 datum으로, 로봇 반입축=9시(문/로봇쪽)↔3시(선단)를 별개 축으로 두는 자기일관적 가정에 따른다. Tier A(반입경로 접촉·상대운동 벡터)는 반입 기하로 방향까지 근거가 있고, Tier B(Lift Pin·RF Feedthrough·Retainer Ring·Injector·스캔 기준점 등)의 숫자는 설비 배치에 의존하는 모델 값으로 실측 wafer map 확보 시 교체한다. 무작위 Scratch·Particle은 방향 없음, 균일 온도구배는 반경방향으로 두며 clock을 부여하지 않는다. (근거: wafer_clock_convention_v1.md)
관리번호 | 발생일자 | 혐의 공정 | 결함유형(Bin) | 방향성 여부 | Lot ID | Lot 당 불량 Wafer 매수 | 불량 현상 (측정 결과 요약) | 계측 방법 | 추정 원인 | 해결 조치 (즉시 대응) | 개선 조치 (재발방지) | 조치 결과 | 담당팀 | 담당자 | 상태
WD-001 | 2025-08-20 | Diffusion | Donut | 해당 없음 | L250820-15 | 1 Lot(25매) 중 5매 | Doping Concentration에 이상이 발생한 특정 반경대의 Sheet Resistance(Rs)가 Spec보다 작아서 불량으로 분류된 형태 | 4-Point Probe | Gas Injector 농도 구배 편차로 인한 Doping Profile 불량 | Inner/Outer Tube 점검, Sheet Resistance(Rs) 이탈 반경대 재계측으로 Spec 이탈 범위 확정 | CFD 시뮬레이션을 통한 인젝터 배치 재설계, Turn Table 회전속도 최적화 | 재계측·재검사 결과 Spec 이내 정상 범위 복귀 확인, 후속 Lot 재발 없음 | Diffusion 기술팀 | 이찬희 | 종결
WD-001 | 2025-09-24 | Diffusion | Donut | 해당 없음 | L250924-46 | 1 Lot(25매) 중 7매 | Doping Concentration에 이상이 발생한 특정 반경대의 Sheet Resistance(Rs)가 Spec보다 작아서 불량으로 분류된 형태 | 4-Point Probe | Gas Injector 농도 구배 편차로 인한 Doping Profile 불량 | Inner/Outer Tube 점검, Sheet Resistance(Rs) 이탈 반경대 재계측으로 Spec 이탈 범위 확정 | CFD 시뮬레이션을 통한 인젝터 배치 재설계, Turn Table 회전속도 최적화 | 재계측·재검사 결과 Spec 이내 정상 범위 복귀 확인, 후속 Lot 재발 없음 (동일 유형 재발 2회차) | Diffusion 기술팀 | 이찬희 | 종결
WD-001 | 2025-10-29 | Diffusion | Donut | 해당 없음 | L251029-40 | 1 Lot(25매) 중 5매 | Doping Concentration에 이상이 발생한 특정 반경대의 Sheet Resistance(Rs)가 Spec보다 작아서 불량으로 분류된 형태 | 4-Point Probe | Gas Injector 농도 구배 편차로 인한 Doping Profile 불량 | Inner/Outer Tube 점검, Sheet Resistance(Rs) 이탈 반경대 재계측으로 Spec 이탈 범위 확정 | CFD 시뮬레이션을 통한 인젝터 배치 재설계, Turn Table 회전속도 최적화 | 재계측·재검사 결과 Spec 이내 정상 범위 복귀 확인, 후속 Lot 재발 없음 (동일 유형 재발 3회차) | Diffusion 기술팀 | 이찬희 | 종결
WD-002 | 2025-08-25 | Diffusion | Edge-Ring | 해당 없음 | L250825-24 | 1 Lot(25매) 중 23매 | Edge 영역 전체의 Sheet Resistance(Rs)가 Spec을 벗어나 불량으로 분류된 형태 | 4-Point Probe | Furnace Edge Zone 온도 Calibration 오차로 인한 반경방향 온도구배 불량 | Flat Zone 온도 Re-Calibration, Edge 영역 Sheet Resistance(Rs) 재계측으로 정상화 확인 | Zone별 온도 독립제어 시스템 강화, T/C PM 주기 준수 강화 | 재계측·재검사 결과 Spec 이내 정상 범위 복귀 확인, 후속 Lot 재발 없음 | Diffusion 기술팀 | 이찬희 | 종결
WD-002 | 2025-09-29 | Diffusion | Edge-Ring | 해당 없음 | L250929-04 | 1 Lot(25매) 중 19매 | Edge 영역 전체의 Sheet Resistance(Rs)가 Spec을 벗어나 불량으로 분류된 형태 | 4-Point Probe | Furnace Edge Zone 온도 Calibration 오차로 인한 반경방향 온도구배 불량 | Flat Zone 온도 Re-Calibration, Edge 영역 Sheet Resistance(Rs) 재계측으로 정상화 확인 | Zone별 온도 독립제어 시스템 강화, T/C PM 주기 준수 강화 | 재계측·재검사 결과 Spec 이내 정상 범위 복귀 확인, 후속 Lot 재발 없음 (동일 유형 재발 2회차) | Diffusion 기술팀 | 이찬희 | 종결
WD-002 | 2025-11-03 | Diffusion | Edge-Ring | 해당 없음 | L251103-22 | 1 Lot(25매) 중 17매 | Edge 영역 전체의 Sheet Resistance(Rs)가 Spec을 벗어나 불량으로 분류된 형태 | 4-Point Probe | Furnace Edge Zone 온도 Calibration 오차로 인한 반경방향 온도구배 불량 | Flat Zone 온도 Re-Calibration, Edge 영역 Sheet Resistance(Rs) 재계측으로 정상화 확인 | Zone별 온도 독립제어 시스템 강화, T/C PM 주기 준수 강화 | 재계측·재검사 결과 Spec 이내 정상 범위 복귀 확인, 후속 Lot 재발 없음 (동일 유형 재발 3회차) | Diffusion 기술팀 | 이찬희 | 종결
WD-002 | 2025-12-08 | Diffusion | Edge-Ring | 해당 없음 | L251208-17 | 1 Lot(25매) 중 23매 | Edge 영역 전체의 Sheet Resistance(Rs)가 Spec을 벗어나 불량으로 분류된 형태 | 4-Point Probe | Furnace Edge Zone 온도 Calibration 오차로 인한 반경방향 온도구배 불량 | Flat Zone 온도 Re-Calibration, Edge 영역 Sheet Resistance(Rs) 재계측으로 정상화 확인 | Zone별 온도 독립제어 시스템 강화, T/C PM 주기 준수 강화 | 재계측·재검사 결과 Spec 이내 정상 범위 복귀 확인, 후속 Lot 재발 없음 (동일 유형 재발 4회차) | Diffusion 기술팀 | 이찬희 | 종결
WD-003 | 2025-08-30 | Diffusion | Edge-Loc | 9시 방향 | L250830-06 | 1 Lot(25매) 중 6매 | Edge 영역 중 Cap 위치와 가까운 9시 방향 국소 부위에 Particle 등의 Defect Count가 Spec보다 커서 불량으로 분류된 형태 | DF Inspection | Cap 개폐 시 유입 Particle 불량 | Cap 인접(9시 방향) 웨이퍼 우선 Particle 검사, O-ring 교체 | Cap 개폐 시 N2 Purge 강화 | 재계측·재검사 결과 Spec 이내 정상 범위 복귀 확인, 후속 Lot 재발 없음 | Diffusion 기술팀 | 이찬희 | 종결
WD-003 | 2025-10-04 | Diffusion | Edge-Loc | 9시 방향 | L251004-28 | 1 Lot(25매) 중 11매 | Edge 영역 중 Cap 위치와 가까운 9시 방향 국소 부위에 Particle 등의 Defect Count가 Spec보다 커서 불량으로 분류된 형태 | DF Inspection | Cap 개폐 시 유입 Particle 불량 | Cap 인접(9시 방향) 웨이퍼 우선 Particle 검사, O-ring 교체 | Cap 개폐 시 N2 Purge 강화 | 재계측·재검사 결과 Spec 이내 정상 범위 복귀 확인, 후속 Lot 재발 없음 (동일 유형 재발 2회차) | Diffusion 기술팀 | 이찬희 | 종결
WD-003 | 2025-11-08 | Diffusion | Edge-Loc | 9시 방향 | L251108-11 | 1 Lot(25매) 중 5매 | Edge 영역 중 Cap 위치와 가까운 9시 방향 국소 부위에 Particle 등의 Defect Count가 Spec보다 커서 불량으로 분류된 형태 | DF Inspection | Cap 개폐 시 유입 Particle 불량 | Cap 인접(9시 방향) 웨이퍼 우선 Particle 검사, O-ring 교체 | Cap 개폐 시 N2 Purge 강화 | 재계측·재검사 결과 Spec 이내 정상 범위 복귀 확인, 후속 Lot 재발 없음 (동일 유형 재발 3회차) | Diffusion 기술팀 | 이찬희 | 종결
WD-003 | 2025-12-13 | Diffusion | Edge-Loc | 9시 방향 | L251213-33 | 1 Lot(25매) 중 7매 | Edge 영역 중 Cap 위치와 가까운 9시 방향 국소 부위에 Particle 등의 Defect Count가 Spec보다 커서 불량으로 분류된 형태 | DF Inspection | Cap 개폐 시 유입 Particle 불량 | Cap 인접(9시 방향) 웨이퍼 우선 Particle 검사, O-ring 교체 | Cap 개폐 시 N2 Purge 강화 | 재계측·재검사 결과 Spec 이내 정상 범위 복귀 확인, 후속 Lot 재발 없음 (동일 유형 재발 4회차) | Diffusion 기술팀 | 이찬희 | 종결
WD-003 | 2026-01-17 | Diffusion | Edge-Loc | 9시 방향 | L260117-30 | 1 Lot(25매) 중 9매 | Edge 영역 중 Cap 위치와 가까운 9시 방향 국소 부위에 Particle 등의 Defect Count가 Spec보다 커서 불량으로 분류된 형태 | DF Inspection | Cap 개폐 시 유입 Particle 불량 | Cap 인접(9시 방향) 웨이퍼 우선 Particle 검사, O-ring 교체 | Cap 개폐 시 N2 Purge 강화 | 재계측·재검사 결과 Spec 이내 정상 범위 복귀 확인, 후속 Lot 재발 없음 (동일 유형 재발 5회차) | Diffusion 기술팀 | 이찬희 | 종결
WD-004A | 2025-09-04 | Diffusion | Loc | 해당 없음 | L250904-46 | 1 Lot(25매) 중 7매 | 국소 영역에 Particle 등의 Defect Count가 Spec보다 커서 불량으로 분류된 형태 (Quartz Tube 내벽 누적막 Crack) | DF Inspection | Quartz Tube 누적막 Crack으로 발생한 Particle 불량 | Crack 발생 Quartz Tube 즉시 사용 중단, 동일 Batch Lot Particle 재검사 | Tube 내 In-situ Particle Monitor 도입 검토, PM 주기 단축 | Quartz Tube 내벽 Crack 확인 후 교체, 재검사 결과 8매 중 6매 정상·2매 Reject | Diffusion 기술팀 | 이찬희 | 종결
WD-004A | 2025-10-09 | Diffusion | Loc | 해당 없음 | L251009-19 | 1 Lot(25매) 중 4매 | 국소 영역에 Particle 등의 Defect Count가 Spec보다 커서 불량으로 분류된 형태 (Quartz Tube 내벽 누적막 Crack) | DF Inspection | Quartz Tube 누적막 Crack으로 발생한 Particle 불량 | Crack 발생 Quartz Tube 즉시 사용 중단, 동일 Batch Lot Particle 재검사 | Tube 내 In-situ Particle Monitor 도입 검토, PM 주기 단축 | Quartz Tube 내벽 Crack 확인 후 교체, 재검사 결과 8매 중 6매 정상·2매 Reject (동일 유형 재발 2회차) | Diffusion 기술팀 | 이찬희 | 종결
WD-004A | 2025-11-13 | Diffusion | Loc | 해당 없음 | L251113-06 | 1 Lot(25매) 중 9매 | 국소 영역에 Particle 등의 Defect Count가 Spec보다 커서 불량으로 분류된 형태 (Quartz Tube 내벽 누적막 Crack) | DF Inspection | Quartz Tube 누적막 Crack으로 발생한 Particle 불량 | Crack 발생 Quartz Tube 즉시 사용 중단, 동일 Batch Lot Particle 재검사 | Tube 내 In-situ Particle Monitor 도입 검토, PM 주기 단축 | Quartz Tube 내벽 Crack 확인 후 교체, 재검사 결과 8매 중 6매 정상·2매 Reject (동일 유형 재발 3회차) | Diffusion 기술팀 | 이찬희 | 종결
WD-004B | 2025-09-06 | Diffusion | Loc | 해당 없음 | L250906-16 | 1 Lot(25매) 중 7매 | 국소 영역에 Particle 등의 Defect Count가 Spec보다 커서 불량으로 분류된 형태 (Boat 누적막 Crack) | DF Inspection | Boat 누적막 Crack으로 발생한 Particle 불량 | Crack 발생 Boat 즉시 사용 중단 및 교체, 동일 Batch Lot Particle 재검사 | Tube 내 In-situ Particle Monitor 도입 검토, PM 주기 단축 | Boat 누적막 Crack 확인 후 교체, 재검사 결과 5매 전량 정상 판정 | Diffusion 기술팀 | 이찬희 | 종결
WD-004B | 2025-10-11 | Diffusion | Loc | 해당 없음 | L251011-29 | 1 Lot(25매) 중 10매 | 국소 영역에 Particle 등의 Defect Count가 Spec보다 커서 불량으로 분류된 형태 (Boat 누적막 Crack) | DF Inspection | Boat 누적막 Crack으로 발생한 Particle 불량 | Crack 발생 Boat 즉시 사용 중단 및 교체, 동일 Batch Lot Particle 재검사 | Tube 내 In-situ Particle Monitor 도입 검토, PM 주기 단축 | Boat 누적막 Crack 확인 후 교체, 재검사 결과 5매 전량 정상 판정 (동일 유형 재발 2회차) | Diffusion 기술팀 | 이찬희 | 종결
WD-004B | 2025-11-15 | Diffusion | Loc | 해당 없음 | L251115-21 | 1 Lot(25매) 중 5매 | 국소 영역에 Particle 등의 Defect Count가 Spec보다 커서 불량으로 분류된 형태 (Boat 누적막 Crack) | DF Inspection | Boat 누적막 Crack으로 발생한 Particle 불량 | Crack 발생 Boat 즉시 사용 중단 및 교체, 동일 Batch Lot Particle 재검사 | Tube 내 In-situ Particle Monitor 도입 검토, PM 주기 단축 | Boat 누적막 Crack 확인 후 교체, 재검사 결과 5매 전량 정상 판정 (동일 유형 재발 3회차) | Diffusion 기술팀 | 이찬희 | 종결
WD-005A | 2025-09-09 | Diffusion | Random | 해당 없음 | L250909-43 | 1 Lot(25매) 중 10매 | 무작위한 영역에서 Particle 등의 Defect Count가 Spec보다 커서 불량으로 분류된 형태 (Tube 내부 잔류 오염) | DF Inspection | Tube 내부 잔류 오염으로 인한 Particle 불량 | Tube 내부 잔류 오염 점검 후 Wet Clean 진행, 무작위 Particle Count 초과 Lot 재검사 | Loadlock/FOUP Loader Purge 최적화 | Tube 내부 잔류 오염 확인 후 Wet Clean 실시, 재검사 결과 6매 전량 정상 판정 | Diffusion 기술팀 | 이찬희 | 종결
WD-005A | 2025-10-14 | Diffusion | Random | 해당 없음 | L251014-34 | 1 Lot(25매) 중 9매 | 무작위한 영역에서 Particle 등의 Defect Count가 Spec보다 커서 불량으로 분류된 형태 (Tube 내부 잔류 오염) | DF Inspection | Tube 내부 잔류 오염으로 인한 Particle 불량 | Tube 내부 잔류 오염 점검 후 Wet Clean 진행, 무작위 Particle Count 초과 Lot 재검사 | Loadlock/FOUP Loader Purge 최적화 | Tube 내부 잔류 오염 확인 후 Wet Clean 실시, 재검사 결과 6매 전량 정상 판정 (동일 유형 재발 2회차) | Diffusion 기술팀 | 이찬희 | 종결
WD-005A | 2025-11-18 | Diffusion | Random | 해당 없음 | L251118-32 | 1 Lot(25매) 중 8매 | 무작위한 영역에서 Particle 등의 Defect Count가 Spec보다 커서 불량으로 분류된 형태 (Tube 내부 잔류 오염) | DF Inspection | Tube 내부 잔류 오염으로 인한 Particle 불량 | Tube 내부 잔류 오염 점검 후 Wet Clean 진행, 무작위 Particle Count 초과 Lot 재검사 | Loadlock/FOUP Loader Purge 최적화 | Tube 내부 잔류 오염 확인 후 Wet Clean 실시, 재검사 결과 6매 전량 정상 판정 (동일 유형 재발 3회차) | Diffusion 기술팀 | 이찬희 | 종결
WD-005B | 2025-09-11 | Diffusion | Random | 해당 없음 | L250911-33 | 1 Lot(25매) 중 8매 | 무작위한 영역에서 Particle 등의 Defect Count가 Spec보다 커서 불량으로 분류된 형태 (FOUP-TM-Chamber 이송경로 Ambient 오염) | DF Inspection | 이송경로 Ambient 오염으로 인한 Particle 불량 | 이송경로 오염원 점검 후 Wet Clean 진행, 무작위 Particle Count 초과 Lot 재검사 | Loadlock/FOUP Loader Purge 최적화 | 이송경로 Ambient 오염 확인 후 Purge 실시, 재검사 결과 4매 전량 정상 판정 | Diffusion 기술팀 | 이찬희 | 종결
WD-005B | 2025-10-16 | Diffusion | Random | 해당 없음 | L251016-34 | 1 Lot(25매) 중 8매 | 무작위한 영역에서 Particle 등의 Defect Count가 Spec보다 커서 불량으로 분류된 형태 (FOUP-TM-Chamber 이송경로 Ambient 오염) | DF Inspection | 이송경로 Ambient 오염으로 인한 Particle 불량 | 이송경로 오염원 점검 후 Wet Clean 진행, 무작위 Particle Count 초과 Lot 재검사 | Loadlock/FOUP Loader Purge 최적화 | 이송경로 Ambient 오염 확인 후 Purge 실시, 재검사 결과 4매 전량 정상 판정 (동일 유형 재발 2회차) | Diffusion 기술팀 | 이찬희 | 종결
WD-005B | 2025-11-20 | Diffusion | Random | 해당 없음 | L251120-22 | 1 Lot(25매) 중 5매 | 무작위한 영역에서 Particle 등의 Defect Count가 Spec보다 커서 불량으로 분류된 형태 (FOUP-TM-Chamber 이송경로 Ambient 오염) | DF Inspection | 이송경로 Ambient 오염으로 인한 Particle 불량 | 이송경로 오염원 점검 후 Wet Clean 진행, 무작위 Particle Count 초과 Lot 재검사 | Loadlock/FOUP Loader Purge 최적화 | 이송경로 Ambient 오염 확인 후 Purge 실시, 재검사 결과 4매 전량 정상 판정 (동일 유형 재발 3회차) | Diffusion 기술팀 | 이찬희 | 종결
WD-006 | 2025-09-15 | Diffusion | Scratch | 해당 없음 | L250915-20 | 1 Lot(25매) 중 19매 | 임의 방향의 선형 Scratch가 Defect Count로 검출되어 불량으로 분류된 형태 | DF Inspection | Boat Slot 삽입 마찰로 인한 Scratch 불량 | Slot 마모 확인 후 이상 시 교체, Scratch Defect Count 전수 재검사로 심각도 판정 | Boat 슬롯 저마찰 소재/코팅 적용, Slot 마모 정기 점검 강화 | 조치 후 재검사 결과 25매 중 19매 정상 판정·6매 Reject 처리 | Diffusion 기술팀 | 이찬희 | 종결
WD-006 | 2025-10-20 | Diffusion | Scratch | 해당 없음 | L251020-25 | 1 Lot(25매) 중 22매 | 임의 방향의 선형 Scratch가 Defect Count로 검출되어 불량으로 분류된 형태 | DF Inspection | Boat Slot 삽입 마찰로 인한 Scratch 불량 | Slot 마모 확인 후 이상 시 교체, Scratch Defect Count 전수 재검사로 심각도 판정 | Boat 슬롯 저마찰 소재/코팅 적용, Slot 마모 정기 점검 강화 | 조치 후 재검사 결과 25매 중 19매 정상 판정·6매 Reject 처리 (동일 유형 재발 2회차) | Diffusion 기술팀 | 이찬희 | 종결
WD-006 | 2025-11-24 | Diffusion | Scratch | 해당 없음 | L251124-34 | 1 Lot(25매) 중 16매 | 임의 방향의 선형 Scratch가 Defect Count로 검출되어 불량으로 분류된 형태 | DF Inspection | Boat Slot 삽입 마찰로 인한 Scratch 불량 | Slot 마모 확인 후 이상 시 교체, Scratch Defect Count 전수 재검사로 심각도 판정 | Boat 슬롯 저마찰 소재/코팅 적용, Slot 마모 정기 점검 강화 | 조치 후 재검사 결과 25매 중 19매 정상 판정·6매 Reject 처리 (동일 유형 재발 3회차) | Diffusion 기술팀 | 이찬희 | 종결
WD-006 | 2025-12-29 | Diffusion | Scratch | 해당 없음 | L251229-45 | 1 Lot(25매) 중 19매 | 임의 방향의 선형 Scratch가 Defect Count로 검출되어 불량으로 분류된 형태 | DF Inspection | Boat Slot 삽입 마찰로 인한 Scratch 불량 | Slot 마모 확인 후 이상 시 교체, Scratch Defect Count 전수 재검사로 심각도 판정 | Boat 슬롯 저마찰 소재/코팅 적용, Slot 마모 정기 점검 강화 | 조치 후 재검사 결과 25매 중 19매 정상 판정·6매 Reject 처리 (동일 유형 재발 4회차) | Diffusion 기술팀 | 이찬희 | 종결
WD-006 | 2026-02-02 | Diffusion | Scratch | 해당 없음 | L260202-06 | 1 Lot(25매) 중 15매 | 임의 방향의 선형 Scratch가 Defect Count로 검출되어 불량으로 분류된 형태 | DF Inspection | Boat Slot 삽입 마찰로 인한 Scratch 불량 | Slot 마모 확인 후 이상 시 교체, Scratch Defect Count 전수 재검사로 심각도 판정 | Boat 슬롯 저마찰 소재/코팅 적용, Slot 마모 정기 점검 강화 | 조치 후 재검사 결과 25매 중 19매 정상 판정·6매 Reject 처리 (동일 유형 재발 5회차) | Diffusion 기술팀 | 이찬희 | 종결
WD-007 | 2025-09-20 | Diffusion | Near-full | 해당 없음 | L250920-23 | 1 Lot(25매) 전량 | 전체 영역의 Oxide Thickness(Tox)가 Spec보다 작아서 불량으로 분류된 형태 | Ellipsometry/OCD | Torch(H2/O2) 반응 실패로 인한 전면 산화 미형성 불량 | H2/O2 Ratio 점검, Igniter 이상 확인 및 교체, 미산화 Lot Oxide Thickness(Tox) 전수 재계측 | Torch 점화 안정성 실시간 모니터링 강화 | 재계측·재검사 결과 Spec 이내 정상 범위 복귀 확인, 후속 Lot 재발 없음 | Diffusion 기술팀 | 이찬희 | 종결
WD-007 | 2025-10-25 | Diffusion | Near-full | 해당 없음 | L251025-23 | 1 Lot(25매) 전량 | 전체 영역의 Oxide Thickness(Tox)가 Spec보다 작아서 불량으로 분류된 형태 | Ellipsometry/OCD | Torch(H2/O2) 반응 실패로 인한 전면 산화 미형성 불량 | H2/O2 Ratio 점검, Igniter 이상 확인 및 교체, 미산화 Lot Oxide Thickness(Tox) 전수 재계측 | Torch 점화 안정성 실시간 모니터링 강화 | 재계측·재검사 결과 Spec 이내 정상 범위 복귀 확인, 후속 Lot 재발 없음 (동일 유형 재발 2회차) | Diffusion 기술팀 | 이찬희 | 종결
WD-007 | 2025-11-29 | Diffusion | Near-full | 해당 없음 | L251129-31 | 1 Lot(25매) 전량 | 전체 영역의 Oxide Thickness(Tox)가 Spec보다 작아서 불량으로 분류된 형태 | Ellipsometry/OCD | Torch(H2/O2) 반응 실패로 인한 전면 산화 미형성 불량 | H2/O2 Ratio 점검, Igniter 이상 확인 및 교체, 미산화 Lot Oxide Thickness(Tox) 전수 재계측 | Torch 점화 안정성 실시간 모니터링 강화 | 재계측·재검사 결과 Spec 이내 정상 범위 복귀 확인, 후속 Lot 재발 없음 (동일 유형 재발 3회차) | Diffusion 기술팀 | 이찬희 | 종결
WD-008 | 2025-09-25 | Diffusion | Edge-Ring | 해당 없음 | L250925-19 | 1 Lot(25매) 중 15매 | Edge 영역 전체의 Sheet Resistance(Rs)가 Spec보다 커서 불량으로 분류된 형태 | 4-Point Probe | Gas Depletion Effect으로 인한 Edge Doping 불량 | Edge 영역 Sheet Resistance(Rs) 이탈 Lot Gas Flow·Boat Rotation 실측 점검 | Gas Injector 위치·각도 CFD 기반 재설계, Boat Rotation 속도 최적화, Ring Boat 채택 검토 | 재계측·재검사 결과 Spec 이내 정상 범위 복귀 확인, 후속 Lot 재발 없음 | Diffusion 기술팀 | 이찬희 | 종결
WD-008 | 2025-10-30 | Diffusion | Edge-Ring | 해당 없음 | L251030-36 | 1 Lot(25매) 중 17매 | Edge 영역 전체의 Sheet Resistance(Rs)가 Spec보다 커서 불량으로 분류된 형태 | 4-Point Probe | Gas Depletion Effect으로 인한 Edge Doping 불량 | Edge 영역 Sheet Resistance(Rs) 이탈 Lot Gas Flow·Boat Rotation 실측 점검 | Gas Injector 위치·각도 CFD 기반 재설계, Boat Rotation 속도 최적화, Ring Boat 채택 검토 | 재계측·재검사 결과 Spec 이내 정상 범위 복귀 확인, 후속 Lot 재발 없음 (동일 유형 재발 2회차) | Diffusion 기술팀 | 이찬희 | 종결
WD-008 | 2025-12-04 | Diffusion | Edge-Ring | 해당 없음 | L251204-16 | 1 Lot(25매) 중 17매 | Edge 영역 전체의 Sheet Resistance(Rs)가 Spec보다 커서 불량으로 분류된 형태 | 4-Point Probe | Gas Depletion Effect으로 인한 Edge Doping 불량 | Edge 영역 Sheet Resistance(Rs) 이탈 Lot Gas Flow·Boat Rotation 실측 점검 | Gas Injector 위치·각도 CFD 기반 재설계, Boat Rotation 속도 최적화, Ring Boat 채택 검토 | 재계측·재검사 결과 Spec 이내 정상 범위 복귀 확인, 후속 Lot 재발 없음 (동일 유형 재발 3회차) | Diffusion 기술팀 | 이찬희 | 종결
WD-008 | 2026-01-08 | Diffusion | Edge-Ring | 해당 없음 | L260108-33 | 1 Lot(25매) 중 20매 | Edge 영역 전체의 Sheet Resistance(Rs)가 Spec보다 커서 불량으로 분류된 형태 | 4-Point Probe | Gas Depletion Effect으로 인한 Edge Doping 불량 | Edge 영역 Sheet Resistance(Rs) 이탈 Lot Gas Flow·Boat Rotation 실측 점검 | Gas Injector 위치·각도 CFD 기반 재설계, Boat Rotation 속도 최적화, Ring Boat 채택 검토 | 재계측·재검사 결과 Spec 이내 정상 범위 복귀 확인, 후속 Lot 재발 없음 (동일 유형 재발 4회차) | Diffusion 기술팀 | 이찬희 | 종결
WD-009 | 2025-09-30 | Diffusion | Edge-Loc | 6시 방향 | L250930-45 | 1 Lot(25매) 중 8매 | Edge 영역 중 6시 방향 국소 부위에 Particle 등의 Defect Count가 Spec보다 커서 불량으로 분류된 형태 | DF Inspection | Boat Slot 지지 핀 고정 접촉점으로 인한 방향성 Particle 불량 | Boat Slot 접촉면 Wet Clean, 6시 방향 반복 검출 Lot 재검사 | 지지 핀 위치의 오염 집중 모니터링 | 재계측·재검사 결과 Spec 이내 정상 범위 복귀 확인, 후속 Lot 재발 없음 | Diffusion 기술팀 | 이찬희 | 종결
WD-009 | 2025-11-04 | Diffusion | Edge-Loc | 6시 방향 | L251104-43 | 1 Lot(25매) 중 6매 | Edge 영역 중 6시 방향 국소 부위에 Particle 등의 Defect Count가 Spec보다 커서 불량으로 분류된 형태 | DF Inspection | Boat Slot 지지 핀 고정 접촉점으로 인한 방향성 Particle 불량 | Boat Slot 접촉면 Wet Clean, 6시 방향 반복 검출 Lot 재검사 | 지지 핀 위치의 오염 집중 모니터링 | 재계측·재검사 결과 Spec 이내 정상 범위 복귀 확인, 후속 Lot 재발 없음 (동일 유형 재발 2회차) | Diffusion 기술팀 | 이찬희 | 종결
WD-009 | 2025-12-09 | Diffusion | Edge-Loc | 6시 방향 | L251209-45 | 1 Lot(25매) 중 7매 | Edge 영역 중 6시 방향 국소 부위에 Particle 등의 Defect Count가 Spec보다 커서 불량으로 분류된 형태 | DF Inspection | Boat Slot 지지 핀 고정 접촉점으로 인한 방향성 Particle 불량 | Boat Slot 접촉면 Wet Clean, 6시 방향 반복 검출 Lot 재검사 | 지지 핀 위치의 오염 집중 모니터링 | 재계측·재검사 결과 Spec 이내 정상 범위 복귀 확인, 후속 Lot 재발 없음 (동일 유형 재발 3회차) | Diffusion 기술팀 | 이찬희 | 종결
WD-009 | 2026-01-13 | Diffusion | Edge-Loc | 6시 방향 | L260113-04 | 1 Lot(25매) 중 9매 | Edge 영역 중 6시 방향 국소 부위에 Particle 등의 Defect Count가 Spec보다 커서 불량으로 분류된 형태 | DF Inspection | Boat Slot 지지 핀 고정 접촉점으로 인한 방향성 Particle 불량 | Boat Slot 접촉면 Wet Clean, 6시 방향 반복 검출 Lot 재검사 | 지지 핀 위치의 오염 집중 모니터링 | 재계측·재검사 결과 Spec 이내 정상 범위 복귀 확인, 후속 Lot 재발 없음 (동일 유형 재발 4회차) | Diffusion 기술팀 | 이찬희 | 종결
WD-009 | 2026-02-17 | Diffusion | Edge-Loc | 6시 방향 | L260217-24 | 1 Lot(25매) 중 11매 | Edge 영역 중 6시 방향 국소 부위에 Particle 등의 Defect Count가 Spec보다 커서 불량으로 분류된 형태 | DF Inspection | Boat Slot 지지 핀 고정 접촉점으로 인한 방향성 Particle 불량 | Boat Slot 접촉면 Wet Clean, 6시 방향 반복 검출 Lot 재검사 | 지지 핀 위치의 오염 집중 모니터링 | 재계측·재검사 결과 Spec 이내 정상 범위 복귀 확인, 후속 Lot 재발 없음 (동일 유형 재발 5회차) | Diffusion 기술팀 | 이찬희 | 종결
WD-010 | 2025-10-05 | Diffusion | Loc | 장비 구조 의존 | L251005-46 | 1 Lot(25매) 중 6매 | 돌출 구조물(T/C·Injector) 인접 국소 영역에 Particle 등의 Defect Count가 Spec보다 커서 불량으로 분류된 형태 | DF Inspection | Tube 내부 돌출 구조물로 인한 방향성 Particle 불량 | T/C·Injector 표면 Particle 발생원 점검 및 세정 | 회전 프로파일 재검토를 통한 정지 구간 최소화 | 재계측·재검사 결과 Spec 이내 정상 범위 복귀 확인, 후속 Lot 재발 없음 | Diffusion 기술팀 | 이찬희 | 종결
WD-010 | 2025-11-09 | Diffusion | Loc | 장비 구조 의존 | L251109-25 | 1 Lot(25매) 중 7매 | 돌출 구조물(T/C·Injector) 인접 국소 영역에 Particle 등의 Defect Count가 Spec보다 커서 불량으로 분류된 형태 | DF Inspection | Tube 내부 돌출 구조물로 인한 방향성 Particle 불량 | T/C·Injector 표면 Particle 발생원 점검 및 세정 | 회전 프로파일 재검토를 통한 정지 구간 최소화 | 재계측·재검사 결과 Spec 이내 정상 범위 복귀 확인, 후속 Lot 재발 없음 (동일 유형 재발 2회차) | Diffusion 기술팀 | 이찬희 | 종결
WD-010 | 2025-12-14 | Diffusion | Loc | 장비 구조 의존 | L251214-33 | 1 Lot(25매) 중 9매 | 돌출 구조물(T/C·Injector) 인접 국소 영역에 Particle 등의 Defect Count가 Spec보다 커서 불량으로 분류된 형태 | DF Inspection | Tube 내부 돌출 구조물로 인한 방향성 Particle 불량 | T/C·Injector 표면 Particle 발생원 점검 및 세정 | 회전 프로파일 재검토를 통한 정지 구간 최소화 | 재계측·재검사 결과 Spec 이내 정상 범위 복귀 확인, 후속 Lot 재발 없음 (동일 유형 재발 3회차) | Diffusion 기술팀 | 이찬희 | 종결
WD-010 | 2026-01-18 | Diffusion | Loc | 장비 구조 의존 | L260118-24 | 1 Lot(25매) 중 5매 | 돌출 구조물(T/C·Injector) 인접 국소 영역에 Particle 등의 Defect Count가 Spec보다 커서 불량으로 분류된 형태 | DF Inspection | Tube 내부 돌출 구조물로 인한 방향성 Particle 불량 | T/C·Injector 표면 Particle 발생원 점검 및 세정 | 회전 프로파일 재검토를 통한 정지 구간 최소화 | 재계측·재검사 결과 Spec 이내 정상 범위 복귀 확인, 후속 Lot 재발 없음 (동일 유형 재발 4회차) | Diffusion 기술팀 | 이찬희 | 종결
WD-011 | 2025-10-10 | Diffusion | Scratch | 3시 방향 | L251010-45 | 1 Lot(25매) 중 23매 | 3시 방향에 고정적으로 나타나는 선형 Scratch가 Defect Count로 검출되어 불량으로 분류된 형태 | DF Inspection | Wafer/Boat Transfer Robot ARM 진입 방향 접촉으로 인한 방향성 Scratch 불량 | 3시 방향 Scratch 검출 위치의 Robot ARM 진입 각도 및 Grip force를 Dummy Wafer로 점검 | Robot ARM 진입 각도·Grip Force 정기 점검 주기 수립 | 재계측·재검사 결과 Spec 이내 정상 범위 복귀 확인, 후속 Lot 재발 없음 | Diffusion 기술팀 | 이찬희 | 종결
WD-011 | 2025-11-14 | Diffusion | Scratch | 3시 방향 | L251114-33 | 1 Lot(25매) 중 16매 | 3시 방향에 고정적으로 나타나는 선형 Scratch가 Defect Count로 검출되어 불량으로 분류된 형태 | DF Inspection | Wafer/Boat Transfer Robot ARM 진입 방향 접촉으로 인한 방향성 Scratch 불량 | 3시 방향 Scratch 검출 위치의 Robot ARM 진입 각도 및 Grip force를 Dummy Wafer로 점검 | Robot ARM 진입 각도·Grip Force 정기 점검 주기 수립 | 재계측·재검사 결과 Spec 이내 정상 범위 복귀 확인, 후속 Lot 재발 없음 (동일 유형 재발 2회차) | Diffusion 기술팀 | 이찬희 | 종결
WD-011 | 2025-12-19 | Diffusion | Scratch | 3시 방향 | L251219-33 | 1 Lot(25매) 중 17매 | 3시 방향에 고정적으로 나타나는 선형 Scratch가 Defect Count로 검출되어 불량으로 분류된 형태 | DF Inspection | Wafer/Boat Transfer Robot ARM 진입 방향 접촉으로 인한 방향성 Scratch 불량 | 3시 방향 Scratch 검출 위치의 Robot ARM 진입 각도 및 Grip force를 Dummy Wafer로 점검 | Robot ARM 진입 각도·Grip Force 정기 점검 주기 수립 | 재계측·재검사 결과 Spec 이내 정상 범위 복귀 확인, 후속 Lot 재발 없음 (동일 유형 재발 3회차) | Diffusion 기술팀 | 이찬희 | 종결
WD-011 | 2026-01-23 | Diffusion | Scratch | 3시 방향 | L260123-03 | 1 Lot(25매) 중 22매 | 3시 방향에 고정적으로 나타나는 선형 Scratch가 Defect Count로 검출되어 불량으로 분류된 형태 | DF Inspection | Wafer/Boat Transfer Robot ARM 진입 방향 접촉으로 인한 방향성 Scratch 불량 | 3시 방향 Scratch 검출 위치의 Robot ARM 진입 각도 및 Grip force를 Dummy Wafer로 점검 | Robot ARM 진입 각도·Grip Force 정기 점검 주기 수립 | 재계측·재검사 결과 Spec 이내 정상 범위 복귀 확인, 후속 Lot 재발 없음 (동일 유형 재발 4회차) | Diffusion 기술팀 | 이찬희 | 종결
WD-011 | 2026-02-27 | Diffusion | Scratch | 3시 방향 | L260227-20 | 1 Lot(25매) 중 19매 | 3시 방향에 고정적으로 나타나는 선형 Scratch가 Defect Count로 검출되어 불량으로 분류된 형태 | DF Inspection | Wafer/Boat Transfer Robot ARM 진입 방향 접촉으로 인한 방향성 Scratch 불량 | 3시 방향 Scratch 검출 위치의 Robot ARM 진입 각도 및 Grip force를 Dummy Wafer로 점검 | Robot ARM 진입 각도·Grip Force 정기 점검 주기 수립 | 재계측·재검사 결과 Spec 이내 정상 범위 복귀 확인, 후속 Lot 재발 없음 (동일 유형 재발 5회차) | Diffusion 기술팀 | 이찬희 | 종결
WD-012 | 2025-10-15 | Deposition | Center | 해당 없음 | L251015-18 | 1 Lot(25매) 중 21매 | 중심부의 박막 두께 (THK)가 Spec보다 커서 불량으로 분류된 형태 | Ellipsometry/OCD | RF Power Standing Wave Effect으로 인한 Over-Deposition 불량 | 박막 두께(THK) 중심부 Spec 초과 Lot 격리 후 전후 공정 이력 확인, 동일 챔버 후속 Lot 진행 여부 판단 | Electric Field 분산을 위한 RF Matcher 튜닝, 하드웨어 구조를 고려해 공정 주파수 재설정 | 재계측·재검사 결과 Spec 이내 정상 범위 복귀 확인, 후속 Lot 재발 없음 | Deposition 기술팀 | 송민아 | 종결
WD-012 | 2025-11-19 | Deposition | Center | 해당 없음 | L251119-12 | 1 Lot(25매) 중 17매 | 중심부의 박막 두께 (THK)가 Spec보다 커서 불량으로 분류된 형태 | Ellipsometry/OCD | RF Power Standing Wave Effect으로 인한 Over-Deposition 불량 | 박막 두께(THK) 중심부 Spec 초과 Lot 격리 후 전후 공정 이력 확인, 동일 챔버 후속 Lot 진행 여부 판단 | Electric Field 분산을 위한 RF Matcher 튜닝, 하드웨어 구조를 고려해 공정 주파수 재설정 | 재계측·재검사 결과 Spec 이내 정상 범위 복귀 확인, 후속 Lot 재발 없음 (동일 유형 재발 2회차) | Deposition 기술팀 | 송민아 | 종결
WD-012 | 2025-12-24 | Deposition | Center | 해당 없음 | L251224-04 | 1 Lot(25매) 중 16매 | 중심부의 박막 두께 (THK)가 Spec보다 커서 불량으로 분류된 형태 | Ellipsometry/OCD | RF Power Standing Wave Effect으로 인한 Over-Deposition 불량 | 박막 두께(THK) 중심부 Spec 초과 Lot 격리 후 전후 공정 이력 확인, 동일 챔버 후속 Lot 진행 여부 판단 | Electric Field 분산을 위한 RF Matcher 튜닝, 하드웨어 구조를 고려해 공정 주파수 재설정 | 재계측·재검사 결과 Spec 이내 정상 범위 복귀 확인, 후속 Lot 재발 없음 (동일 유형 재발 3회차) | Deposition 기술팀 | 송민아 | 종결
WD-012 | 2026-01-28 | Deposition | Center | 해당 없음 | L260128-32 | 1 Lot(25매) 중 23매 | 중심부의 박막 두께 (THK)가 Spec보다 커서 불량으로 분류된 형태 | Ellipsometry/OCD | RF Power Standing Wave Effect으로 인한 Over-Deposition 불량 | 박막 두께(THK) 중심부 Spec 초과 Lot 격리 후 전후 공정 이력 확인, 동일 챔버 후속 Lot 진행 여부 판단 | Electric Field 분산을 위한 RF Matcher 튜닝, 하드웨어 구조를 고려해 공정 주파수 재설정 | 재계측·재검사 결과 Spec 이내 정상 범위 복귀 확인, 후속 Lot 재발 없음 (동일 유형 재발 4회차) | Deposition 기술팀 | 송민아 | 종결
WD-013 | 2025-10-20 | Deposition | Donut | 해당 없음 | L251020-14 | 1 Lot(25매) 중 17매 | Sputter Flux가 비정상적인 특정 반경대의 박막 두께(THK)가 Spec을 벗어나 불량으로 분류된 형태 | Ellipsometry/OCD | PVD Target 마모로 인한 Sputter Flux 불균일 불량 | Target 사용시간 및 마모 정도 확인 후 이상시 Target 교체, 박막 두께(THK) 이탈 반경대 재계측으로 Spec 이탈 범위 확정 | Target-Wafer 거리 최적화 | 재계측·재검사 결과 Spec 이내 정상 범위 복귀 확인, 후속 Lot 재발 없음 | Deposition 기술팀 | 송민아 | 종결
WD-013 | 2025-11-24 | Deposition | Donut | 해당 없음 | L251124-23 | 1 Lot(25매) 중 16매 | Sputter Flux가 비정상적인 특정 반경대의 박막 두께(THK)가 Spec을 벗어나 불량으로 분류된 형태 | Ellipsometry/OCD | PVD Target 마모로 인한 Sputter Flux 불균일 불량 | Target 사용시간 및 마모 정도 확인 후 이상시 Target 교체, 박막 두께(THK) 이탈 반경대 재계측으로 Spec 이탈 범위 확정 | Target-Wafer 거리 최적화 | 재계측·재검사 결과 Spec 이내 정상 범위 복귀 확인, 후속 Lot 재발 없음 (동일 유형 재발 2회차) | Deposition 기술팀 | 송민아 | 종결
WD-013 | 2025-12-29 | Deposition | Donut | 해당 없음 | L251229-23 | 1 Lot(25매) 중 18매 | Sputter Flux가 비정상적인 특정 반경대의 박막 두께(THK)가 Spec을 벗어나 불량으로 분류된 형태 | Ellipsometry/OCD | PVD Target 마모로 인한 Sputter Flux 불균일 불량 | Target 사용시간 및 마모 정도 확인 후 이상시 Target 교체, 박막 두께(THK) 이탈 반경대 재계측으로 Spec 이탈 범위 확정 | Target-Wafer 거리 최적화 | 재계측·재검사 결과 Spec 이내 정상 범위 복귀 확인, 후속 Lot 재발 없음 (동일 유형 재발 3회차) | Deposition 기술팀 | 송민아 | 종결
WD-013 | 2026-02-02 | Deposition | Donut | 해당 없음 | L260202-14 | 1 Lot(25매) 중 16매 | Sputter Flux가 비정상적인 특정 반경대의 박막 두께(THK)가 Spec을 벗어나 불량으로 분류된 형태 | Ellipsometry/OCD | PVD Target 마모로 인한 Sputter Flux 불균일 불량 | Target 사용시간 및 마모 정도 확인 후 이상시 Target 교체, 박막 두께(THK) 이탈 반경대 재계측으로 Spec 이탈 범위 확정 | Target-Wafer 거리 최적화 | 재계측·재검사 결과 Spec 이내 정상 범위 복귀 확인, 후속 Lot 재발 없음 (동일 유형 재발 4회차) | Deposition 기술팀 | 송민아 | 종결
WD-014 | 2025-10-25 | Deposition | Edge-Ring | 해당 없음 | L251025-41 | 1 Lot(25매) 중 16매 | Edge 영역 전체의 박막 두께 (THK)가 Spec보다 작아서 불량으로 분류된 형태 | Ellipsometry/OCD | 챔버 배기구 인접부분 가스 고갈로 인한 Under-Deposition 불량 | Edge 영역 박막 두께(THK) Spec 미달 확인 시 해당 Lot 격리 후 배기구·Pump 압력 실측값 기록 확인 | 배기구 위치 및 Pump 압력 재설정, Gas Injector 재설계 | 재계측·재검사 결과 Spec 이내 정상 범위 복귀 확인, 후속 Lot 재발 없음 | Deposition 기술팀 | 송민아 | 종결
WD-014 | 2025-11-29 | Deposition | Edge-Ring | 해당 없음 | L251129-14 | 1 Lot(25매) 중 19매 | Edge 영역 전체의 박막 두께 (THK)가 Spec보다 작아서 불량으로 분류된 형태 | Ellipsometry/OCD | 챔버 배기구 인접부분 가스 고갈로 인한 Under-Deposition 불량 | Edge 영역 박막 두께(THK) Spec 미달 확인 시 해당 Lot 격리 후 배기구·Pump 압력 실측값 기록 확인 | 배기구 위치 및 Pump 압력 재설정, Gas Injector 재설계 | 재계측·재검사 결과 Spec 이내 정상 범위 복귀 확인, 후속 Lot 재발 없음 (동일 유형 재발 2회차) | Deposition 기술팀 | 송민아 | 종결
WD-014 | 2026-01-03 | Deposition | Edge-Ring | 해당 없음 | L260103-45 | 1 Lot(25매) 중 20매 | Edge 영역 전체의 박막 두께 (THK)가 Spec보다 작아서 불량으로 분류된 형태 | Ellipsometry/OCD | 챔버 배기구 인접부분 가스 고갈로 인한 Under-Deposition 불량 | Edge 영역 박막 두께(THK) Spec 미달 확인 시 해당 Lot 격리 후 배기구·Pump 압력 실측값 기록 확인 | 배기구 위치 및 Pump 압력 재설정, Gas Injector 재설계 | 재계측·재검사 결과 Spec 이내 정상 범위 복귀 확인, 후속 Lot 재발 없음 (동일 유형 재발 3회차) | Deposition 기술팀 | 송민아 | 종결
WD-014 | 2026-02-07 | Deposition | Edge-Ring | 해당 없음 | L260207-16 | 1 Lot(25매) 중 24매 | Edge 영역 전체의 박막 두께 (THK)가 Spec보다 작아서 불량으로 분류된 형태 | Ellipsometry/OCD | 챔버 배기구 인접부분 가스 고갈로 인한 Under-Deposition 불량 | Edge 영역 박막 두께(THK) Spec 미달 확인 시 해당 Lot 격리 후 배기구·Pump 압력 실측값 기록 확인 | 배기구 위치 및 Pump 압력 재설정, Gas Injector 재설계 | 재계측·재검사 결과 Spec 이내 정상 범위 복귀 확인, 후속 Lot 재발 없음 (동일 유형 재발 4회차) | Deposition 기술팀 | 송민아 | 종결
WD-015 | 2025-10-30 | Deposition | Edge-Loc | 해당 없음 | L251030-32 | 1 Lot(25매) 중 9매 | Edge 영역 중 국소 부위에 Particle 등의 Defect Count가 Spec보다 커서 불량으로 분류된 형태 | DF Inspection | 챔버 내벽 누적막 탈피로 인한 Particle 불량 | 챔버 Cleaning 진행 | RPS를 활용한 In-situ Clean 주기 관리 강화 | 재계측·재검사 결과 Spec 이내 정상 범위 복귀 확인, 후속 Lot 재발 없음 | Deposition 기술팀 | 송민아 | 종결
WD-015 | 2025-12-04 | Deposition | Edge-Loc | 해당 없음 | L251204-24 | 1 Lot(25매) 중 6매 | Edge 영역 중 국소 부위에 Particle 등의 Defect Count가 Spec보다 커서 불량으로 분류된 형태 | DF Inspection | 챔버 내벽 누적막 탈피로 인한 Particle 불량 | 챔버 Cleaning 진행 | RPS를 활용한 In-situ Clean 주기 관리 강화 | 재계측·재검사 결과 Spec 이내 정상 범위 복귀 확인, 후속 Lot 재발 없음 (동일 유형 재발 2회차) | Deposition 기술팀 | 송민아 | 종결
WD-015 | 2026-01-08 | Deposition | Edge-Loc | 해당 없음 | L260108-10 | 1 Lot(25매) 중 5매 | Edge 영역 중 국소 부위에 Particle 등의 Defect Count가 Spec보다 커서 불량으로 분류된 형태 | DF Inspection | 챔버 내벽 누적막 탈피로 인한 Particle 불량 | 챔버 Cleaning 진행 | RPS를 활용한 In-situ Clean 주기 관리 강화 | 재계측·재검사 결과 Spec 이내 정상 범위 복귀 확인, 후속 Lot 재발 없음 (동일 유형 재발 3회차) | Deposition 기술팀 | 송민아 | 종결
WD-015 | 2026-02-12 | Deposition | Edge-Loc | 해당 없음 | L260212-30 | 1 Lot(25매) 중 10매 | Edge 영역 중 국소 부위에 Particle 등의 Defect Count가 Spec보다 커서 불량으로 분류된 형태 | DF Inspection | 챔버 내벽 누적막 탈피로 인한 Particle 불량 | 챔버 Cleaning 진행 | RPS를 활용한 In-situ Clean 주기 관리 강화 | 재계측·재검사 결과 Spec 이내 정상 범위 복귀 확인, 후속 Lot 재발 없음 (동일 유형 재발 4회차) | Deposition 기술팀 | 송민아 | 종결
WD-016 | 2025-11-05 | Deposition | Loc | 해당 없음 | L251105-29 | 1 Lot(25매) 중 6매 | 국소 영역의 박막 두께 (THK)가 Spec보다 작아서 불량으로 분류된 형태 | Ellipsometry/OCD | PECVD Showerhead 특정 부분 구멍 막힘으로 인한 Under-Deposition 불량 | Showerhead 미세 구멍별 가스 유량 점검, 막힘 부위 확인 시 부품 교체, 국소 박막 두께(THK) 재계측으로 Spec 이탈 범위 확정 | Showerhead 정기 교체·세정 주기 수립 | 재계측·재검사 결과 Spec 이내 정상 범위 복귀 확인, 후속 Lot 재발 없음 | Deposition 기술팀 | 송민아 | 종결
WD-016 | 2025-12-10 | Deposition | Loc | 해당 없음 | L251210-28 | 1 Lot(25매) 중 11매 | 국소 영역의 박막 두께 (THK)가 Spec보다 작아서 불량으로 분류된 형태 | Ellipsometry/OCD | PECVD Showerhead 특정 부분 구멍 막힘으로 인한 Under-Deposition 불량 | Showerhead 미세 구멍별 가스 유량 점검, 막힘 부위 확인 시 부품 교체, 국소 박막 두께(THK) 재계측으로 Spec 이탈 범위 확정 | Showerhead 정기 교체·세정 주기 수립 | 재계측·재검사 결과 Spec 이내 정상 범위 복귀 확인, 후속 Lot 재발 없음 (동일 유형 재발 2회차) | Deposition 기술팀 | 송민아 | 종결
WD-016 | 2026-01-14 | Deposition | Loc | 해당 없음 | L260114-48 | 1 Lot(25매) 중 7매 | 국소 영역의 박막 두께 (THK)가 Spec보다 작아서 불량으로 분류된 형태 | Ellipsometry/OCD | PECVD Showerhead 특정 부분 구멍 막힘으로 인한 Under-Deposition 불량 | Showerhead 미세 구멍별 가스 유량 점검, 막힘 부위 확인 시 부품 교체, 국소 박막 두께(THK) 재계측으로 Spec 이탈 범위 확정 | Showerhead 정기 교체·세정 주기 수립 | 재계측·재검사 결과 Spec 이내 정상 범위 복귀 확인, 후속 Lot 재발 없음 (동일 유형 재발 3회차) | Deposition 기술팀 | 송민아 | 종결
WD-016 | 2026-02-18 | Deposition | Loc | 해당 없음 | L260218-10 | 1 Lot(25매) 중 11매 | 국소 영역의 박막 두께 (THK)가 Spec보다 작아서 불량으로 분류된 형태 | Ellipsometry/OCD | PECVD Showerhead 특정 부분 구멍 막힘으로 인한 Under-Deposition 불량 | Showerhead 미세 구멍별 가스 유량 점검, 막힘 부위 확인 시 부품 교체, 국소 박막 두께(THK) 재계측으로 Spec 이탈 범위 확정 | Showerhead 정기 교체·세정 주기 수립 | 재계측·재검사 결과 Spec 이내 정상 범위 복귀 확인, 후속 Lot 재발 없음 (동일 유형 재발 4회차) | Deposition 기술팀 | 송민아 | 종결
WD-017A | 2025-11-10 | Deposition | Random | 해당 없음 | L251110-19 | 1 Lot(25매) 중 6매 | 무작위한 영역에서 Particle 등의 Defect Count가 Spec보다 커서 불량으로 분류된 형태 (Chamber 내부 잔류 오염) | DF Inspection | Chamber 내부 잔류 오염으로 인한 Particle 불량 | Chamber 내부 잔류 오염 점검 후 Wet Clean 진행, 무작위 Particle Count 초과 Lot 재검사 | TM Vacuum 관리, Load Lock Purge 최적화 | Chamber 내부 잔류 오염 확인 후 Wet Clean 실시, 재검사 결과 11매 중 9매 정상·2매 Reject | Deposition 기술팀 | 송민아 | 종결
WD-017A | 2025-12-15 | Deposition | Random | 해당 없음 | L251215-30 | 1 Lot(25매) 중 10매 | 무작위한 영역에서 Particle 등의 Defect Count가 Spec보다 커서 불량으로 분류된 형태 (Chamber 내부 잔류 오염) | DF Inspection | Chamber 내부 잔류 오염으로 인한 Particle 불량 | Chamber 내부 잔류 오염 점검 후 Wet Clean 진행, 무작위 Particle Count 초과 Lot 재검사 | TM Vacuum 관리, Load Lock Purge 최적화 | Chamber 내부 잔류 오염 확인 후 Wet Clean 실시, 재검사 결과 11매 중 9매 정상·2매 Reject (동일 유형 재발 2회차) | Deposition 기술팀 | 송민아 | 종결
WD-017A | 2026-01-19 | Deposition | Random | 해당 없음 | L260119-03 | 1 Lot(25매) 중 5매 | 무작위한 영역에서 Particle 등의 Defect Count가 Spec보다 커서 불량으로 분류된 형태 (Chamber 내부 잔류 오염) | DF Inspection | Chamber 내부 잔류 오염으로 인한 Particle 불량 | Chamber 내부 잔류 오염 점검 후 Wet Clean 진행, 무작위 Particle Count 초과 Lot 재검사 | TM Vacuum 관리, Load Lock Purge 최적화 | Chamber 내부 잔류 오염 확인 후 Wet Clean 실시, 재검사 결과 11매 중 9매 정상·2매 Reject (동일 유형 재발 3회차) | Deposition 기술팀 | 송민아 | 종결
WD-017B | 2025-11-12 | Deposition | Random | 해당 없음 | L251112-19 | 1 Lot(25매) 중 10매 | 무작위한 영역에서 Particle 등의 Defect Count가 Spec보다 커서 불량으로 분류된 형태 (TM Ambient 오염) | DF Inspection | TM(Transfer Module) Ambient 오염으로 인한 Particle 불량 | 무작위 Particle Count 초과 Lot Wet Clean 진행 후 재검사, TM 진공도 실측 확인 | TM Vacuum 관리, Load Lock Purge 최적화 | TM 진공도 저하 확인 후 재정비, 재검사 결과 7매 중 6매 정상·1매 Reject | Deposition 기술팀 | 송민아 | 종결
WD-017B | 2025-12-17 | Deposition | Random | 해당 없음 | L251217-17 | 1 Lot(25매) 중 7매 | 무작위한 영역에서 Particle 등의 Defect Count가 Spec보다 커서 불량으로 분류된 형태 (TM Ambient 오염) | DF Inspection | TM(Transfer Module) Ambient 오염으로 인한 Particle 불량 | 무작위 Particle Count 초과 Lot Wet Clean 진행 후 재검사, TM 진공도 실측 확인 | TM Vacuum 관리, Load Lock Purge 최적화 | TM 진공도 저하 확인 후 재정비, 재검사 결과 7매 중 6매 정상·1매 Reject (동일 유형 재발 2회차) | Deposition 기술팀 | 송민아 | 종결
WD-017B | 2026-01-21 | Deposition | Random | 해당 없음 | L260121-11 | 1 Lot(25매) 중 5매 | 무작위한 영역에서 Particle 등의 Defect Count가 Spec보다 커서 불량으로 분류된 형태 (TM Ambient 오염) | DF Inspection | TM(Transfer Module) Ambient 오염으로 인한 Particle 불량 | 무작위 Particle Count 초과 Lot Wet Clean 진행 후 재검사, TM 진공도 실측 확인 | TM Vacuum 관리, Load Lock Purge 최적화 | TM 진공도 저하 확인 후 재정비, 재검사 결과 7매 중 6매 정상·1매 Reject (동일 유형 재발 3회차) | Deposition 기술팀 | 송민아 | 종결
WD-018 | 2025-11-15 | Deposition | Scratch | 해당 없음 | L251115-46 | 1 Lot(25매) 중 4매 | 임의 방향의 선형 Scratch가 Defect Count로 검출되어 불량으로 분류된 형태 | DF Inspection | Boat Slot 삽입 마찰로 인한 Scratch 불량 | Slot 마모 확인 후 이상 시 교체, Scratch Defect Count 전수 재검사로 심각도 판정 | Boat 슬롯 저마찰 소재/코팅 적용, Slot 마모 정기 점검 강화 | 조치 후 재검사 결과 25매 중 19매 정상 판정·6매 Reject 처리 | Deposition 기술팀 | 송민아 | 종결
WD-018 | 2025-12-20 | Deposition | Scratch | 해당 없음 | L251220-18 | 1 Lot(25매) 중 6매 | 임의 방향의 선형 Scratch가 Defect Count로 검출되어 불량으로 분류된 형태 | DF Inspection | Boat Slot 삽입 마찰로 인한 Scratch 불량 | Slot 마모 확인 후 이상 시 교체, Scratch Defect Count 전수 재검사로 심각도 판정 | Boat 슬롯 저마찰 소재/코팅 적용, Slot 마모 정기 점검 강화 | 조치 후 재검사 결과 25매 중 19매 정상 판정·6매 Reject 처리 (동일 유형 재발 2회차) | Deposition 기술팀 | 송민아 | 종결
WD-018 | 2026-01-24 | Deposition | Scratch | 해당 없음 | L260124-48 | 1 Lot(25매) 중 5매 | 임의 방향의 선형 Scratch가 Defect Count로 검출되어 불량으로 분류된 형태 | DF Inspection | Boat Slot 삽입 마찰로 인한 Scratch 불량 | Slot 마모 확인 후 이상 시 교체, Scratch Defect Count 전수 재검사로 심각도 판정 | Boat 슬롯 저마찰 소재/코팅 적용, Slot 마모 정기 점검 강화 | 조치 후 재검사 결과 25매 중 19매 정상 판정·6매 Reject 처리 (동일 유형 재발 3회차) | Deposition 기술팀 | 송민아 | 종결
WD-018 | 2026-02-28 | Deposition | Scratch | 해당 없음 | L260228-12 | 1 Lot(25매) 중 8매 | 임의 방향의 선형 Scratch가 Defect Count로 검출되어 불량으로 분류된 형태 | DF Inspection | Boat Slot 삽입 마찰로 인한 Scratch 불량 | Slot 마모 확인 후 이상 시 교체, Scratch Defect Count 전수 재검사로 심각도 판정 | Boat 슬롯 저마찰 소재/코팅 적용, Slot 마모 정기 점검 강화 | 조치 후 재검사 결과 25매 중 19매 정상 판정·6매 Reject 처리 (동일 유형 재발 4회차) | Deposition 기술팀 | 송민아 | 종결
WD-019 | 2025-11-20 | Deposition | Near-full | 해당 없음 | L251120-48 | 1 Lot(25매) 전량 | 전체 영역에 걸쳐 Particle 등의 Defect Count가 Spec보다 커서 불량으로 분류된 형태 | DF Inspection | 챔버 내벽 누적막 탈피로 인한 대량 Particle 불량 | 챔버 Cleaning 진행, 전면 Particle Count 급증 Lot 전량 격리 후 전수검사 | PM 및 RPS Clean 주기 관리 강화 | 전수검사 결과 25 이내 정상 범위 복귀 확인 | Deposition 기술팀 | 송민아 | 종결
WD-019 | 2025-12-25 | Deposition | Near-full | 해당 없음 | L251225-36 | 1 Lot(25매) 전량 | 전체 영역에 걸쳐 Particle 등의 Defect Count가 Spec보다 커서 불량으로 분류된 형태 | DF Inspection | 챔버 내벽 누적막 탈피로 인한 대량 Particle 불량 | 챔버 Cleaning 진행, 전면 Particle Count 급증 Lot 전량 격리 후 전수검사 | PM 및 RPS Clean 주기 관리 강화 | 전수검사 결과 25 이내 정상 범위 복귀 확인 (동일 유형 재발 2회차) | Deposition 기술팀 | 송민아 | 종결
WD-019 | 2026-01-29 | Deposition | Near-full | 해당 없음 | L260129-34 | 1 Lot(25매) 전량 | 전체 영역에 걸쳐 Particle 등의 Defect Count가 Spec보다 커서 불량으로 분류된 형태 | DF Inspection | 챔버 내벽 누적막 탈피로 인한 대량 Particle 불량 | 챔버 Cleaning 진행, 전면 Particle Count 급증 Lot 전량 격리 후 전수검사 | PM 및 RPS Clean 주기 관리 강화 | 전수검사 결과 25 이내 정상 범위 복귀 확인 (동일 유형 재발 3회차) | Deposition 기술팀 | 송민아 | 종결
WD-020 | 2025-11-25 | Deposition | Center | 해당 없음 | L251125-44 | 1 Lot(25매) 중 16매 | 중심부의 박막 두께 (THK)가 Spec보다 작아서 불량으로 분류된 형태 | Ellipsometry/OCD | PECVD Showerhead 중심부 막힘으로 인한 Under-Deposition 불량 | Showerhead 이물질 확인 후 Cleaning 혹은 부품 교체 진행, 중심부 박막 두께(THK) 재계측으로 정상화 확인 | Showerhead 정기 교체·세정 주기 수립 | 재계측·재검사 결과 Spec 이내 정상 범위 복귀 확인, 후속 Lot 재발 없음 | Deposition 기술팀 | 송민아 | 종결
WD-020 | 2025-12-30 | Deposition | Center | 해당 없음 | L251230-23 | 1 Lot(25매) 중 25매 | 중심부의 박막 두께 (THK)가 Spec보다 작아서 불량으로 분류된 형태 | Ellipsometry/OCD | PECVD Showerhead 중심부 막힘으로 인한 Under-Deposition 불량 | Showerhead 이물질 확인 후 Cleaning 혹은 부품 교체 진행, 중심부 박막 두께(THK) 재계측으로 정상화 확인 | Showerhead 정기 교체·세정 주기 수립 | 재계측·재검사 결과 Spec 이내 정상 범위 복귀 확인, 후속 Lot 재발 없음 (동일 유형 재발 2회차) | Deposition 기술팀 | 송민아 | 종결
WD-020 | 2026-02-03 | Deposition | Center | 해당 없음 | L260203-36 | 1 Lot(25매) 중 22매 | 중심부의 박막 두께 (THK)가 Spec보다 작아서 불량으로 분류된 형태 | Ellipsometry/OCD | PECVD Showerhead 중심부 막힘으로 인한 Under-Deposition 불량 | Showerhead 이물질 확인 후 Cleaning 혹은 부품 교체 진행, 중심부 박막 두께(THK) 재계측으로 정상화 확인 | Showerhead 정기 교체·세정 주기 수립 | 재계측·재검사 결과 Spec 이내 정상 범위 복귀 확인, 후속 Lot 재발 없음 (동일 유형 재발 3회차) | Deposition 기술팀 | 송민아 | 종결
WD-020 | 2026-03-10 | Deposition | Center | 해당 없음 | L260310-43 | 1 Lot(25매) 중 17매 | 중심부의 박막 두께 (THK)가 Spec보다 작아서 불량으로 분류된 형태 | Ellipsometry/OCD | PECVD Showerhead 중심부 막힘으로 인한 Under-Deposition 불량 | Showerhead 이물질 확인 후 Cleaning 혹은 부품 교체 진행, 중심부 박막 두께(THK) 재계측으로 정상화 확인 | Showerhead 정기 교체·세정 주기 수립 | 재계측·재검사 결과 Spec 이내 정상 범위 복귀 확인, 후속 Lot 재발 없음 (동일 유형 재발 4회차) | Deposition 기술팀 | 송민아 | 종결
WD-021 | 2025-11-30 | Deposition | Edge-Loc | 9시 방향 | L251130-45 | 1 Lot(25매) 중 5매 | Edge 영역 중 Slit Valve 위치와 가까운 9시 방향 부위에 Particle 등의 Defect Count가 Spec보다 커서 불량으로 분류된 형태 | DF Inspection | Slit Valve 개폐 시 Particle 유입으로 인한 방향성 Particle 불량 | 9시 방향 반복 검출 Lot Wet Clean 진행 후 재검사, Slit Valve 인접 위치 웨이퍼 우선 전수검사 | Slit Valve Purge 강화 | 전수검사 결과 9매 이내 정상 범위 복귀 확인 | Deposition 기술팀 | 송민아 | 종결
WD-021 | 2026-01-04 | Deposition | Edge-Loc | 9시 방향 | L260104-19 | 1 Lot(25매) 중 10매 | Edge 영역 중 Slit Valve 위치와 가까운 9시 방향 부위에 Particle 등의 Defect Count가 Spec보다 커서 불량으로 분류된 형태 | DF Inspection | Slit Valve 개폐 시 Particle 유입으로 인한 방향성 Particle 불량 | 9시 방향 반복 검출 Lot Wet Clean 진행 후 재검사, Slit Valve 인접 위치 웨이퍼 우선 전수검사 | Slit Valve Purge 강화 | 전수검사 결과 9매 이내 정상 범위 복귀 확인 (동일 유형 재발 2회차) | Deposition 기술팀 | 송민아 | 종결
WD-021 | 2026-02-08 | Deposition | Edge-Loc | 9시 방향 | L260208-12 | 1 Lot(25매) 중 9매 | Edge 영역 중 Slit Valve 위치와 가까운 9시 방향 부위에 Particle 등의 Defect Count가 Spec보다 커서 불량으로 분류된 형태 | DF Inspection | Slit Valve 개폐 시 Particle 유입으로 인한 방향성 Particle 불량 | 9시 방향 반복 검출 Lot Wet Clean 진행 후 재검사, Slit Valve 인접 위치 웨이퍼 우선 전수검사 | Slit Valve Purge 강화 | 전수검사 결과 9매 이내 정상 범위 복귀 확인 (동일 유형 재발 3회차) | Deposition 기술팀 | 송민아 | 종결
WD-021 | 2026-03-15 | Deposition | Edge-Loc | 9시 방향 | L260315-23 | 1 Lot(25매) 중 11매 | Edge 영역 중 Slit Valve 위치와 가까운 9시 방향 부위에 Particle 등의 Defect Count가 Spec보다 커서 불량으로 분류된 형태 | DF Inspection | Slit Valve 개폐 시 Particle 유입으로 인한 방향성 Particle 불량 | 9시 방향 반복 검출 Lot Wet Clean 진행 후 재검사, Slit Valve 인접 위치 웨이퍼 우선 전수검사 | Slit Valve Purge 강화 | 전수검사 결과 9매 이내 정상 범위 복귀 확인 (동일 유형 재발 4회차) | Deposition 기술팀 | 송민아 | 종결
WD-021 | 2026-04-19 | Deposition | Edge-Loc | 9시 방향 | L260419-12 | 1 Lot(25매) 중 9매 | Edge 영역 중 Slit Valve 위치와 가까운 9시 방향 부위에 Particle 등의 Defect Count가 Spec보다 커서 불량으로 분류된 형태 | DF Inspection | Slit Valve 개폐 시 Particle 유입으로 인한 방향성 Particle 불량 | 9시 방향 반복 검출 Lot Wet Clean 진행 후 재검사, Slit Valve 인접 위치 웨이퍼 우선 전수검사 | Slit Valve Purge 강화 | 전수검사 결과 9매 이내 정상 범위 복귀 확인 (동일 유형 재발 5회차) | Deposition 기술팀 | 송민아 | 종결
WD-022 | 2025-12-05 | Deposition | Loc | 장비 구조 의존 | L251205-47 | 1 Lot(25매) 중 10매 | Lift Pin 부근 국소 영역에 Particle 등의 Defect Count가 Spec보다 커서 불량으로 분류된 형태 | DF Inspection | Lift Pin 물리적 접촉 불량으로 인한 방향성 Particle 불량 | Lift Pin 정렬 상태 점검, 접촉부 이상 유무 확인 후 이상 시 부품 교체, Lift Pin 부근 반복 검출 Lot Particle 재검사 | Lift Pin 소재 및 형상 개선 | 재계측·재검사 결과 Spec 이내 정상 범위 복귀 확인, 후속 Lot 재발 없음 | Deposition 기술팀 | 송민아 | 종결
WD-022 | 2026-01-09 | Deposition | Loc | 장비 구조 의존 | L260109-41 | 1 Lot(25매) 중 9매 | Lift Pin 부근 국소 영역에 Particle 등의 Defect Count가 Spec보다 커서 불량으로 분류된 형태 | DF Inspection | Lift Pin 물리적 접촉 불량으로 인한 방향성 Particle 불량 | Lift Pin 정렬 상태 점검, 접촉부 이상 유무 확인 후 이상 시 부품 교체, Lift Pin 부근 반복 검출 Lot Particle 재검사 | Lift Pin 소재 및 형상 개선 | 재계측·재검사 결과 Spec 이내 정상 범위 복귀 확인, 후속 Lot 재발 없음 (동일 유형 재발 2회차) | Deposition 기술팀 | 송민아 | 종결
WD-022 | 2026-02-13 | Deposition | Loc | 장비 구조 의존 | L260213-22 | 1 Lot(25매) 중 4매 | Lift Pin 부근 국소 영역에 Particle 등의 Defect Count가 Spec보다 커서 불량으로 분류된 형태 | DF Inspection | Lift Pin 물리적 접촉 불량으로 인한 방향성 Particle 불량 | Lift Pin 정렬 상태 점검, 접촉부 이상 유무 확인 후 이상 시 부품 교체, Lift Pin 부근 반복 검출 Lot Particle 재검사 | Lift Pin 소재 및 형상 개선 | 재계측·재검사 결과 Spec 이내 정상 범위 복귀 확인, 후속 Lot 재발 없음 (동일 유형 재발 3회차) | Deposition 기술팀 | 송민아 | 종결
WD-022 | 2026-03-20 | Deposition | Loc | 장비 구조 의존 | L260320-43 | 1 Lot(25매) 중 6매 | Lift Pin 부근 국소 영역에 Particle 등의 Defect Count가 Spec보다 커서 불량으로 분류된 형태 | DF Inspection | Lift Pin 물리적 접촉 불량으로 인한 방향성 Particle 불량 | Lift Pin 정렬 상태 점검, 접촉부 이상 유무 확인 후 이상 시 부품 교체, Lift Pin 부근 반복 검출 Lot Particle 재검사 | Lift Pin 소재 및 형상 개선 | 재계측·재검사 결과 Spec 이내 정상 범위 복귀 확인, 후속 Lot 재발 없음 (동일 유형 재발 4회차) | Deposition 기술팀 | 송민아 | 종결
WD-023 | 2025-12-10 | Deposition | Scratch | 3시 방향 | L251210-40 | 1 Lot(25매) 중 11매 | 3시 방향에 고정적으로 나타나는 선형 Scratch가 Defect Count로 검출되어 불량으로 분류된 형태 | DF Inspection | Wafer/Boat Transfer Robot ARM 진입 방향 접촉으로 인한 방향성 Scratch 불량 | 3시 방향 Scratch 검출 위치의 Robot ARM 진입 각도 및 Grip force를 Dummy Wafer로 점검, 동일 방향 반복 검출 Lot 전수 재검사로 심각도 판정 | Robot ARM 진입 각도·Grip Force 정기 점검 주기 수립 | 조치 후 재검사 결과 25매 중 19매 정상 판정·6매 Reject 처리 | Deposition 기술팀 | 송민아 | 종결
WD-023 | 2026-01-14 | Deposition | Scratch | 3시 방향 | L260114-36 | 1 Lot(25매) 중 6매 | 3시 방향에 고정적으로 나타나는 선형 Scratch가 Defect Count로 검출되어 불량으로 분류된 형태 | DF Inspection | Wafer/Boat Transfer Robot ARM 진입 방향 접촉으로 인한 방향성 Scratch 불량 | 3시 방향 Scratch 검출 위치의 Robot ARM 진입 각도 및 Grip force를 Dummy Wafer로 점검, 동일 방향 반복 검출 Lot 전수 재검사로 심각도 판정 | Robot ARM 진입 각도·Grip Force 정기 점검 주기 수립 | 조치 후 재검사 결과 25매 중 19매 정상 판정·6매 Reject 처리 (동일 유형 재발 2회차) | Deposition 기술팀 | 송민아 | 종결
WD-023 | 2026-02-18 | Deposition | Scratch | 3시 방향 | L260218-07 | 1 Lot(25매) 중 9매 | 3시 방향에 고정적으로 나타나는 선형 Scratch가 Defect Count로 검출되어 불량으로 분류된 형태 | DF Inspection | Wafer/Boat Transfer Robot ARM 진입 방향 접촉으로 인한 방향성 Scratch 불량 | 3시 방향 Scratch 검출 위치의 Robot ARM 진입 각도 및 Grip force를 Dummy Wafer로 점검, 동일 방향 반복 검출 Lot 전수 재검사로 심각도 판정 | Robot ARM 진입 각도·Grip Force 정기 점검 주기 수립 | 조치 후 재검사 결과 25매 중 19매 정상 판정·6매 Reject 처리 (동일 유형 재발 3회차) | Deposition 기술팀 | 송민아 | 종결
WD-023 | 2026-03-25 | Deposition | Scratch | 3시 방향 | L260325-15 | 1 Lot(25매) 중 7매 | 3시 방향에 고정적으로 나타나는 선형 Scratch가 Defect Count로 검출되어 불량으로 분류된 형태 | DF Inspection | Wafer/Boat Transfer Robot ARM 진입 방향 접촉으로 인한 방향성 Scratch 불량 | 3시 방향 Scratch 검출 위치의 Robot ARM 진입 각도 및 Grip force를 Dummy Wafer로 점검, 동일 방향 반복 검출 Lot 전수 재검사로 심각도 판정 | Robot ARM 진입 각도·Grip Force 정기 점검 주기 수립 | 조치 후 재검사 결과 25매 중 19매 정상 판정·6매 Reject 처리 (동일 유형 재발 4회차) | Deposition 기술팀 | 송민아 | 종결
WD-023 | 2026-04-29 | Deposition | Scratch | 3시 방향 | L260429-07 | 1 Lot(25매) 중 10매 | 3시 방향에 고정적으로 나타나는 선형 Scratch가 Defect Count로 검출되어 불량으로 분류된 형태 | DF Inspection | Wafer/Boat Transfer Robot ARM 진입 방향 접촉으로 인한 방향성 Scratch 불량 | 3시 방향 Scratch 검출 위치의 Robot ARM 진입 각도 및 Grip force를 Dummy Wafer로 점검, 동일 방향 반복 검출 Lot 전수 재검사로 심각도 판정 | Robot ARM 진입 각도·Grip Force 정기 점검 주기 수립 | 조치 후 재검사 결과 25매 중 19매 정상 판정·6매 Reject 처리 (동일 유형 재발 5회차) | Deposition 기술팀 | 송민아 | 종결
WD-024A | 2025-12-15 | Deposition | Near-full | 해당 없음 | L251215-48 | 1 Lot(25매) 전량 | 전체 영역에 걸쳐 박막 두께(THK)가 Spec보다 작아 불량으로 분류된 형태 (RF Ignition 실패) | Ellipsometry/OCD | RF Power 전체 이상으로 인한 Deposition 미발생 불량 | RF Ignition 실패 확인 시 즉시 공정 중단, Dummy Wafer로 재차 공정 진행해 이상 없는지 확인 | 장비 센서 데이터(FDC) 기반 실시간 이상 감지 시스템 강화 | RF Generator Ignition 실패 확인 후 정비, Dummy Wafer 정상 진행 확인 후 재개, 해당 Lot 25매 Reject 처리 | Deposition 기술팀 | 송민아 | 종결
WD-024A | 2026-01-19 | Deposition | Near-full | 해당 없음 | L260119-04 | 1 Lot(25매) 전량 | 전체 영역에 걸쳐 박막 두께(THK)가 Spec보다 작아 불량으로 분류된 형태 (RF Ignition 실패) | Ellipsometry/OCD | RF Power 전체 이상으로 인한 Deposition 미발생 불량 | RF Ignition 실패 확인 시 즉시 공정 중단, Dummy Wafer로 재차 공정 진행해 이상 없는지 확인 | 장비 센서 데이터(FDC) 기반 실시간 이상 감지 시스템 강화 | RF Generator Ignition 실패 확인 후 정비, Dummy Wafer 정상 진행 확인 후 재개, 해당 Lot 25매 Reject 처리 (동일 유형 재발 2회차) | Deposition 기술팀 | 송민아 | 종결
WD-024B | 2025-12-17 | Deposition | Near-full | 해당 없음 | L251217-04 | 1 Lot(25매) 전량 | 전체 영역에 걸쳐 박막 두께(THK)가 Spec보다 작아 불량으로 분류된 형태 (반응 Gas 미공급) | Ellipsometry/OCD | Gas Flow 전체 이상으로 인한 Deposition 미발생 불량 | Gas Flow 미공급 확인 시 즉시 공정 중단, Dummy Wafer로 재차 공정 진행해 이상 없는지 확인 | 장비 센서 데이터(FDC) 기반 실시간 이상 감지 시스템 강화 | Gas Line 밸브 미개방 확인 후 정비, Dummy Wafer 정상 진행 확인 후 재개, 해당 Lot 25매 Reject 처리 | Deposition 기술팀 | 송민아 | 종결
WD-024B | 2026-01-21 | Deposition | Near-full | 해당 없음 | L260121-48 | 1 Lot(25매) 전량 | 전체 영역에 걸쳐 박막 두께(THK)가 Spec보다 작아 불량으로 분류된 형태 (반응 Gas 미공급) | Ellipsometry/OCD | Gas Flow 전체 이상으로 인한 Deposition 미발생 불량 | Gas Flow 미공급 확인 시 즉시 공정 중단, Dummy Wafer로 재차 공정 진행해 이상 없는지 확인 | 장비 센서 데이터(FDC) 기반 실시간 이상 감지 시스템 강화 | Gas Line 밸브 미개방 확인 후 정비, Dummy Wafer 정상 진행 확인 후 재개, 해당 Lot 25매 Reject 처리 (동일 유형 재발 2회차) | Deposition 기술팀 | 송민아 | 종결
WD-025 | 2025-12-20 | Photo | Center | 해당 없음 | L251220-35 | 1 Lot(25매) 중 9매 | 중심부의 CD가 Spec보다 커서 불량으로 분류된 형태 | CD-SEM | Spin Coating Dispense Nozzle 정렬 오차로 인한 CD Over 불량 | Nozzle과 Chuck의 중심 간의 틀어짐 정렬, 중심부 CD 재계측으로 정상화 확인 | 주기적 Calibration 진행 | 재계측·재검사 결과 Spec 이내 정상 범위 복귀 확인, 후속 Lot 재발 없음 | Photo 기술팀 | 유태영 | 종결
WD-025 | 2026-01-24 | Photo | Center | 해당 없음 | L260124-43 | 1 Lot(25매) 중 8매 | 중심부의 CD가 Spec보다 커서 불량으로 분류된 형태 | CD-SEM | Spin Coating Dispense Nozzle 정렬 오차로 인한 CD Over 불량 | Nozzle과 Chuck의 중심 간의 틀어짐 정렬, 중심부 CD 재계측으로 정상화 확인 | 주기적 Calibration 진행 | 재계측·재검사 결과 Spec 이내 정상 범위 복귀 확인, 후속 Lot 재발 없음 (동일 유형 재발 2회차) | Photo 기술팀 | 유태영 | 종결
WD-025 | 2026-02-28 | Photo | Center | 해당 없음 | L260228-06 | 1 Lot(25매) 중 5매 | 중심부의 CD가 Spec보다 커서 불량으로 분류된 형태 | CD-SEM | Spin Coating Dispense Nozzle 정렬 오차로 인한 CD Over 불량 | Nozzle과 Chuck의 중심 간의 틀어짐 정렬, 중심부 CD 재계측으로 정상화 확인 | 주기적 Calibration 진행 | 재계측·재검사 결과 Spec 이내 정상 범위 복귀 확인, 후속 Lot 재발 없음 (동일 유형 재발 3회차) | Photo 기술팀 | 유태영 | 종결
WD-026A | 2025-12-26 | Photo | Edge-Ring | 해당 없음 | L251226-30 | 1 Lot(25매) 중 18매 | Edge 영역 전체에 PR Residue·Bridge Defect Count가 Spec보다 커서 불량으로 분류된 형태 (Under WEE — 노광/Solvent 분사량 부족) | Defect(WIS) Inspection | Edge Bead Removal(EBR) 설정 오류(Under WEE)로 인한 Edge PR 잔류 불량 | WEE 노광 범위 및 Dose Re-Calibration, EBR Solvent 분사량 부족 여부 점검, Edge 영역 PR Residue Defect Count 재검사로 정상화 확인 | EBR Solvent Nozzle 정기 점검 주기 수립 | WEE 노광량·Solvent 분사량 부족 확인 후 재교정, 재검사 결과 16매 중 12매 정상·4매 Reject | Photo 기술팀 | 유태영 | 종결
WD-026A | 2026-01-30 | Photo | Edge-Ring | 해당 없음 | L260130-35 | 1 Lot(25매) 중 15매 | Edge 영역 전체에 PR Residue·Bridge Defect Count가 Spec보다 커서 불량으로 분류된 형태 (Under WEE — 노광/Solvent 분사량 부족) | Defect(WIS) Inspection | Edge Bead Removal(EBR) 설정 오류(Under WEE)로 인한 Edge PR 잔류 불량 | WEE 노광 범위 및 Dose Re-Calibration, EBR Solvent 분사량 부족 여부 점검, Edge 영역 PR Residue Defect Count 재검사로 정상화 확인 | EBR Solvent Nozzle 정기 점검 주기 수립 | WEE 노광량·Solvent 분사량 부족 확인 후 재교정, 재검사 결과 16매 중 12매 정상·4매 Reject (동일 유형 재발 2회차) | Photo 기술팀 | 유태영 | 종결
WD-026A | 2026-03-06 | Photo | Edge-Ring | 해당 없음 | L260306-44 | 1 Lot(25매) 중 21매 | Edge 영역 전체에 PR Residue·Bridge Defect Count가 Spec보다 커서 불량으로 분류된 형태 (Under WEE — 노광/Solvent 분사량 부족) | Defect(WIS) Inspection | Edge Bead Removal(EBR) 설정 오류(Under WEE)로 인한 Edge PR 잔류 불량 | WEE 노광 범위 및 Dose Re-Calibration, EBR Solvent 분사량 부족 여부 점검, Edge 영역 PR Residue Defect Count 재검사로 정상화 확인 | EBR Solvent Nozzle 정기 점검 주기 수립 | WEE 노광량·Solvent 분사량 부족 확인 후 재교정, 재검사 결과 16매 중 12매 정상·4매 Reject (동일 유형 재발 3회차) | Photo 기술팀 | 유태영 | 종결
WD-026B | 2025-12-28 | Photo | Edge-Ring | 해당 없음 | L251228-39 | 1 Lot(25매) 중 23매 | Edge 영역 전체에 CD가 Spec보다 작아서 불량으로 분류된 형태 (Over WEE — 노광/Solvent 과다, Active 영역 침범) | CD-SEM | Edge Bead Removal(EBR) 설정 오류(Over WEE)로 인한 Edge CD Loss 불량 | WEE 노광 범위 및 Dose Re-Calibration, EBR Solvent 분사량 과다 여부 점검, Edge 영역 CD 재계측으로 정상화 확인 | EBR Solvent Nozzle 정기 점검 주기 수립 | WEE 노광량·Solvent 분사량 과다 확인 후 재교정, 재검사 결과 10매 중 7매 정상·3매 Reject | Photo 기술팀 | 유태영 | 종결
WD-026B | 2026-02-01 | Photo | Edge-Ring | 해당 없음 | L260201-39 | 1 Lot(25매) 중 18매 | Edge 영역 전체에 CD가 Spec보다 작아서 불량으로 분류된 형태 (Over WEE — 노광/Solvent 과다, Active 영역 침범) | CD-SEM | Edge Bead Removal(EBR) 설정 오류(Over WEE)로 인한 Edge CD Loss 불량 | WEE 노광 범위 및 Dose Re-Calibration, EBR Solvent 분사량 과다 여부 점검, Edge 영역 CD 재계측으로 정상화 확인 | EBR Solvent Nozzle 정기 점검 주기 수립 | WEE 노광량·Solvent 분사량 과다 확인 후 재교정, 재검사 결과 10매 중 7매 정상·3매 Reject (동일 유형 재발 2회차) | Photo 기술팀 | 유태영 | 종결
WD-026B | 2026-03-08 | Photo | Edge-Ring | 해당 없음 | L260308-30 | 1 Lot(25매) 중 22매 | Edge 영역 전체에 CD가 Spec보다 작아서 불량으로 분류된 형태 (Over WEE — 노광/Solvent 과다, Active 영역 침범) | CD-SEM | Edge Bead Removal(EBR) 설정 오류(Over WEE)로 인한 Edge CD Loss 불량 | WEE 노광 범위 및 Dose Re-Calibration, EBR Solvent 분사량 과다 여부 점검, Edge 영역 CD 재계측으로 정상화 확인 | EBR Solvent Nozzle 정기 점검 주기 수립 | WEE 노광량·Solvent 분사량 과다 확인 후 재교정, 재검사 결과 10매 중 7매 정상·3매 Reject (동일 유형 재발 3회차) | Photo 기술팀 | 유태영 | 종결
WD-027 | 2025-12-31 | Photo | Edge-Loc | 해당 없음 | L251231-44 | 1 Lot(25매) 중 8매 | Edge 영역 중 국소 부위에 Particle 등의 Defect Count가 Spec보다 커서 불량으로 분류된 형태 | Defect(WIS) Inspection | Track Chuck Pin 접촉점 오염으로 인한 Particle 불량 | Chuck Pin Cleaning, Particle Count 초과 검출 Lot 재검사 | Chuck Pin 정기 세정 주기 수립 | 재계측·재검사 결과 Spec 이내 정상 범위 복귀 확인, 후속 Lot 재발 없음 | Photo 기술팀 | 유태영 | 종결
WD-027 | 2026-02-04 | Photo | Edge-Loc | 해당 없음 | L260204-35 | 1 Lot(25매) 중 4매 | Edge 영역 중 국소 부위에 Particle 등의 Defect Count가 Spec보다 커서 불량으로 분류된 형태 | Defect(WIS) Inspection | Track Chuck Pin 접촉점 오염으로 인한 Particle 불량 | Chuck Pin Cleaning, Particle Count 초과 검출 Lot 재검사 | Chuck Pin 정기 세정 주기 수립 | 재계측·재검사 결과 Spec 이내 정상 범위 복귀 확인, 후속 Lot 재발 없음 (동일 유형 재발 2회차) | Photo 기술팀 | 유태영 | 종결
WD-027 | 2026-03-11 | Photo | Edge-Loc | 해당 없음 | L260311-11 | 1 Lot(25매) 중 4매 | Edge 영역 중 국소 부위에 Particle 등의 Defect Count가 Spec보다 커서 불량으로 분류된 형태 | Defect(WIS) Inspection | Track Chuck Pin 접촉점 오염으로 인한 Particle 불량 | Chuck Pin Cleaning, Particle Count 초과 검출 Lot 재검사 | Chuck Pin 정기 세정 주기 수립 | 재계측·재검사 결과 Spec 이내 정상 범위 복귀 확인, 후속 Lot 재발 없음 (동일 유형 재발 3회차) | Photo 기술팀 | 유태영 | 종결
WD-027 | 2026-04-15 | Photo | Edge-Loc | 해당 없음 | L260415-44 | 1 Lot(25매) 중 8매 | Edge 영역 중 국소 부위에 Particle 등의 Defect Count가 Spec보다 커서 불량으로 분류된 형태 | Defect(WIS) Inspection | Track Chuck Pin 접촉점 오염으로 인한 Particle 불량 | Chuck Pin Cleaning, Particle Count 초과 검출 Lot 재검사 | Chuck Pin 정기 세정 주기 수립 | 재계측·재검사 결과 Spec 이내 정상 범위 복귀 확인, 후속 Lot 재발 없음 (동일 유형 재발 4회차) | Photo 기술팀 | 유태영 | 종결
WD-028A | 2026-01-05 | Photo | Random | 해당 없음 | L260105-05 | 1 Lot(25매) 중 11매 | 무작위한 영역에서 Particle 등의 Defect Count가 Spec보다 커서 불량으로 분류된 형태 (Track 이송경로 오염) | Defect(WIS) Inspection | Track Ambient 오염으로 인한 Particle 불량 | Track 이송경로 오염원 점검 후 Wet Clean 진행, 무작위 Particle Count 초과 Lot 재검사 | Track 이송경로 Particle 모니터링, TM Purge 강화 | Track 이송경로 오염 확인 후 Purge 실시, 재검사 결과 4매 전량 정상 판정 | Photo 기술팀 | 유태영 | 종결
WD-028A | 2026-02-09 | Photo | Random | 해당 없음 | L260209-43 | 1 Lot(25매) 중 4매 | 무작위한 영역에서 Particle 등의 Defect Count가 Spec보다 커서 불량으로 분류된 형태 (Track 이송경로 오염) | Defect(WIS) Inspection | Track Ambient 오염으로 인한 Particle 불량 | Track 이송경로 오염원 점검 후 Wet Clean 진행, 무작위 Particle Count 초과 Lot 재검사 | Track 이송경로 Particle 모니터링, TM Purge 강화 | Track 이송경로 오염 확인 후 Purge 실시, 재검사 결과 4매 전량 정상 판정 (동일 유형 재발 2회차) | Photo 기술팀 | 유태영 | 종결
WD-028A | 2026-03-16 | Photo | Random | 해당 없음 | L260316-22 | 1 Lot(25매) 중 5매 | 무작위한 영역에서 Particle 등의 Defect Count가 Spec보다 커서 불량으로 분류된 형태 (Track 이송경로 오염) | Defect(WIS) Inspection | Track Ambient 오염으로 인한 Particle 불량 | Track 이송경로 오염원 점검 후 Wet Clean 진행, 무작위 Particle Count 초과 Lot 재검사 | Track 이송경로 Particle 모니터링, TM Purge 강화 | Track 이송경로 오염 확인 후 Purge 실시, 재검사 결과 4매 전량 정상 판정 (동일 유형 재발 3회차) | Photo 기술팀 | 유태영 | 종결
WD-028B | 2026-01-07 | Photo | Random | 해당 없음 | L260107-30 | 1 Lot(25매) 중 7매 | 무작위한 영역에서 Particle 등의 Defect Count가 Spec보다 커서 불량으로 분류된 형태 (Scanner 챔버 주변 오염) | Defect(WIS) Inspection | Scanner Ambient 오염으로 인한 Particle 불량 | Scanner 챔버 주변 오염원 점검 후 Wet Clean 진행, 무작위 Particle Count 초과 Lot 재검사 | Track 이송경로 Particle 모니터링, TM Purge 강화 | Scanner 챔버 주변 오염 확인 후 Purge 실시, 재검사 결과 3매 전량 정상 판정 | Photo 기술팀 | 유태영 | 종결
WD-028B | 2026-02-11 | Photo | Random | 해당 없음 | L260211-05 | 1 Lot(25매) 중 5매 | 무작위한 영역에서 Particle 등의 Defect Count가 Spec보다 커서 불량으로 분류된 형태 (Scanner 챔버 주변 오염) | Defect(WIS) Inspection | Scanner Ambient 오염으로 인한 Particle 불량 | Scanner 챔버 주변 오염원 점검 후 Wet Clean 진행, 무작위 Particle Count 초과 Lot 재검사 | Track 이송경로 Particle 모니터링, TM Purge 강화 | Scanner 챔버 주변 오염 확인 후 Purge 실시, 재검사 결과 3매 전량 정상 판정 (동일 유형 재발 2회차) | Photo 기술팀 | 유태영 | 종결
WD-028B | 2026-03-18 | Photo | Random | 해당 없음 | L260318-14 | 1 Lot(25매) 중 7매 | 무작위한 영역에서 Particle 등의 Defect Count가 Spec보다 커서 불량으로 분류된 형태 (Scanner 챔버 주변 오염) | Defect(WIS) Inspection | Scanner Ambient 오염으로 인한 Particle 불량 | Scanner 챔버 주변 오염원 점검 후 Wet Clean 진행, 무작위 Particle Count 초과 Lot 재검사 | Track 이송경로 Particle 모니터링, TM Purge 강화 | Scanner 챔버 주변 오염 확인 후 Purge 실시, 재검사 결과 3매 전량 정상 판정 (동일 유형 재발 3회차) | Photo 기술팀 | 유태영 | 종결
WD-029A | 2026-01-10 | Photo | Scratch | 해당 없음 | L260110-21 | 1 Lot(25매) 중 17매 | 임의 방향의 선형 Scratch가 Defect Count로 검출되어 불량으로 분류된 형태 (Wafer Handler 접촉) | Defect(WIS) Inspection | Track Wafer Handler 접촉으로 인한 Scratch 불량 | Handler 마모 확인 후 이상 시 교체, Scratch Defect Count 전수 재검사로 심각도 판정 | Handler 접촉면 소재 개선, 이송 속도 최적화 | 조치 후 재검사 결과 16매 중 12매 정상 판정·4매 Reject 처리 | Photo 기술팀 | 유태영 | 종결
WD-029A | 2026-02-14 | Photo | Scratch | 해당 없음 | L260214-33 | 1 Lot(25매) 중 19매 | 임의 방향의 선형 Scratch가 Defect Count로 검출되어 불량으로 분류된 형태 (Wafer Handler 접촉) | Defect(WIS) Inspection | Track Wafer Handler 접촉으로 인한 Scratch 불량 | Handler 마모 확인 후 이상 시 교체, Scratch Defect Count 전수 재검사로 심각도 판정 | Handler 접촉면 소재 개선, 이송 속도 최적화 | 조치 후 재검사 결과 16매 중 12매 정상 판정·4매 Reject 처리 (동일 유형 재발 2회차) | Photo 기술팀 | 유태영 | 종결
WD-029A | 2026-03-21 | Photo | Scratch | 해당 없음 | L260321-25 | 1 Lot(25매) 중 21매 | 임의 방향의 선형 Scratch가 Defect Count로 검출되어 불량으로 분류된 형태 (Wafer Handler 접촉) | Defect(WIS) Inspection | Track Wafer Handler 접촉으로 인한 Scratch 불량 | Handler 마모 확인 후 이상 시 교체, Scratch Defect Count 전수 재검사로 심각도 판정 | Handler 접촉면 소재 개선, 이송 속도 최적화 | 조치 후 재검사 결과 16매 중 12매 정상 판정·4매 Reject 처리 (동일 유형 재발 3회차) | Photo 기술팀 | 유태영 | 종결
WD-029A | 2026-04-25 | Photo | Scratch | 해당 없음 | L260425-22 | 1 Lot(25매) 중 24매 | 임의 방향의 선형 Scratch가 Defect Count로 검출되어 불량으로 분류된 형태 (Wafer Handler 접촉) | Defect(WIS) Inspection | Track Wafer Handler 접촉으로 인한 Scratch 불량 | Handler 마모 확인 후 이상 시 교체, Scratch Defect Count 전수 재검사로 심각도 판정 | Handler 접촉면 소재 개선, 이송 속도 최적화 | 조치 후 재검사 결과 16매 중 12매 정상 판정·4매 Reject 처리 (동일 유형 재발 4회차) | Photo 기술팀 | 유태영 | 종결
WD-029B | 2026-01-12 | Photo | Scratch | 해당 없음 | L260112-37 | 1 Lot(25매) 중 17매 | 임의 방향의 선형 Scratch가 Defect Count로 검출되어 불량으로 분류된 형태 (Chuck Pin 접촉) | Defect(WIS) Inspection | Track Chuck Pin 접촉으로 인한 Scratch 불량 | Chuck Pin 마모·정렬 상태 점검 후 이상 시 교체, Scratch Defect Count 전수 재검사로 심각도 판정 | Chuck Pin 접촉면 소재 개선, 정기 점검 주기 수립 | 조치 후 재검사 결과 9매 중 7매 정상 판정·2매 Reject 처리 | Photo 기술팀 | 유태영 | 종결
WD-029B | 2026-02-16 | Photo | Scratch | 해당 없음 | L260216-43 | 1 Lot(25매) 중 15매 | 임의 방향의 선형 Scratch가 Defect Count로 검출되어 불량으로 분류된 형태 (Chuck Pin 접촉) | Defect(WIS) Inspection | Track Chuck Pin 접촉으로 인한 Scratch 불량 | Chuck Pin 마모·정렬 상태 점검 후 이상 시 교체, Scratch Defect Count 전수 재검사로 심각도 판정 | Chuck Pin 접촉면 소재 개선, 정기 점검 주기 수립 | 조치 후 재검사 결과 9매 중 7매 정상 판정·2매 Reject 처리 (동일 유형 재발 2회차) | Photo 기술팀 | 유태영 | 종결
WD-029B | 2026-03-23 | Photo | Scratch | 해당 없음 | L260323-31 | 1 Lot(25매) 중 22매 | 임의 방향의 선형 Scratch가 Defect Count로 검출되어 불량으로 분류된 형태 (Chuck Pin 접촉) | Defect(WIS) Inspection | Track Chuck Pin 접촉으로 인한 Scratch 불량 | Chuck Pin 마모·정렬 상태 점검 후 이상 시 교체, Scratch Defect Count 전수 재검사로 심각도 판정 | Chuck Pin 접촉면 소재 개선, 정기 점검 주기 수립 | 조치 후 재검사 결과 9매 중 7매 정상 판정·2매 Reject 처리 (동일 유형 재발 3회차) | Photo 기술팀 | 유태영 | 종결
WD-029B | 2026-04-27 | Photo | Scratch | 해당 없음 | L260427-12 | 1 Lot(25매) 중 20매 | 임의 방향의 선형 Scratch가 Defect Count로 검출되어 불량으로 분류된 형태 (Chuck Pin 접촉) | Defect(WIS) Inspection | Track Chuck Pin 접촉으로 인한 Scratch 불량 | Chuck Pin 마모·정렬 상태 점검 후 이상 시 교체, Scratch Defect Count 전수 재검사로 심각도 판정 | Chuck Pin 접촉면 소재 개선, 정기 점검 주기 수립 | 조치 후 재검사 결과 9매 중 7매 정상 판정·2매 Reject 처리 (동일 유형 재발 4회차) | Photo 기술팀 | 유태영 | 종결
WD-030A | 2026-01-15 | Photo | Near-full | 해당 없음 | L260115-18 | 1 Lot(25매) 전량 | 전체 영역의 CD가 Spec보다 크게 측정된 형태 (Under-exposure — PR 과다 잔류) | CD-SEM | Scanner Dose 오류(Under-exposure)로 인한 전면 CD Over 불량 | Dose 부족 확인 시 즉시 노광 중단, 전면 CD Over Lot 전량 격리 후 전수검사 | Dose 실시간 모니터링, FEM 기반 Process Margin 재검증 | Dose 인가값 부족 확인 후 즉시 정정, 전수검사 결과 25매 중 21매 정상·4매 Reject | Photo 기술팀 | 유태영 | 종결
WD-030A | 2026-02-19 | Photo | Near-full | 해당 없음 | L260219-03 | 1 Lot(25매) 전량 | 전체 영역의 CD가 Spec보다 크게 측정된 형태 (Under-exposure — PR 과다 잔류) | CD-SEM | Scanner Dose 오류(Under-exposure)로 인한 전면 CD Over 불량 | Dose 부족 확인 시 즉시 노광 중단, 전면 CD Over Lot 전량 격리 후 전수검사 | Dose 실시간 모니터링, FEM 기반 Process Margin 재검증 | Dose 인가값 부족 확인 후 즉시 정정, 전수검사 결과 25매 중 21매 정상·4매 Reject (동일 유형 재발 2회차) | Photo 기술팀 | 유태영 | 종결
WD-030B | 2026-01-17 | Photo | Near-full | 해당 없음 | L260117-29 | 1 Lot(25매) 전량 | 전체 영역의 CD가 Spec보다 작거나 패턴이 형성되지 않은 형태 (Over-exposure — PR 과소·패턴 소실) | CD-SEM | Scanner Dose 오류(Over-exposure)로 인한 전면 CD Loss 불량 | Dose 과다 확인 시 즉시 노광 중단, 전면 CD Loss/패턴 소실 Lot 전량 격리 후 전수검사 | Dose 실시간 모니터링, FEM 기반 Process Margin 재검증 | Dose 인가값 과다 확인 후 즉시 정정, 전수검사 결과 25매 중 18매 정상·7매 Reject | Photo 기술팀 | 유태영 | 종결
WD-030B | 2026-02-21 | Photo | Near-full | 해당 없음 | L260221-27 | 1 Lot(25매) 전량 | 전체 영역의 CD가 Spec보다 작거나 패턴이 형성되지 않은 형태 (Over-exposure — PR 과소·패턴 소실) | CD-SEM | Scanner Dose 오류(Over-exposure)로 인한 전면 CD Loss 불량 | Dose 과다 확인 시 즉시 노광 중단, 전면 CD Loss/패턴 소실 Lot 전량 격리 후 전수검사 | Dose 실시간 모니터링, FEM 기반 Process Margin 재검증 | Dose 인가값 과다 확인 후 즉시 정정, 전수검사 결과 25매 중 18매 정상·7매 Reject (동일 유형 재발 2회차) | Photo 기술팀 | 유태영 | 종결
WD-031 | 2026-01-20 | Photo | Edge-Loc | 장비 구조 의존 | L260120-37 | 1 Lot(25매) 중 11매 | Edge 영역 중 스캔 시작/종료 위치의 CD가 Spec보다 작아서 불량으로 분류된 형태 | CD-SEM | Wafer Edge Expose (WEE) 공정 중 헤드 시작/종료 지점 노광량 편차로 인한 방향성 CD 불량 | 국소 CD Spec 이탈 위치(스캔 시작/종료 지점 부근) 확인 시 해당 Lot 격리 후 CD 재계측 | 시작/종료 지점 노광량 균일화, Overlap 구간 재설계 | 재계측·재검사 결과 Spec 이내 정상 범위 복귀 확인, 후속 Lot 재발 없음 | Photo 기술팀 | 유태영 | 종결
WD-031 | 2026-02-24 | Photo | Edge-Loc | 장비 구조 의존 | L260224-46 | 1 Lot(25매) 중 8매 | Edge 영역 중 스캔 시작/종료 위치의 CD가 Spec보다 작아서 불량으로 분류된 형태 | CD-SEM | Wafer Edge Expose (WEE) 공정 중 헤드 시작/종료 지점 노광량 편차로 인한 방향성 CD 불량 | 국소 CD Spec 이탈 위치(스캔 시작/종료 지점 부근) 확인 시 해당 Lot 격리 후 CD 재계측 | 시작/종료 지점 노광량 균일화, Overlap 구간 재설계 | 재계측·재검사 결과 Spec 이내 정상 범위 복귀 확인, 후속 Lot 재발 없음 (동일 유형 재발 2회차) | Photo 기술팀 | 유태영 | 종결
WD-031 | 2026-03-31 | Photo | Edge-Loc | 장비 구조 의존 | L260331-22 | 1 Lot(25매) 중 10매 | Edge 영역 중 스캔 시작/종료 위치의 CD가 Spec보다 작아서 불량으로 분류된 형태 | CD-SEM | Wafer Edge Expose (WEE) 공정 중 헤드 시작/종료 지점 노광량 편차로 인한 방향성 CD 불량 | 국소 CD Spec 이탈 위치(스캔 시작/종료 지점 부근) 확인 시 해당 Lot 격리 후 CD 재계측 | 시작/종료 지점 노광량 균일화, Overlap 구간 재설계 | 재계측·재검사 결과 Spec 이내 정상 범위 복귀 확인, 후속 Lot 재발 없음 (동일 유형 재발 3회차) | Photo 기술팀 | 유태영 | 종결
WD-031 | 2026-05-05 | Photo | Edge-Loc | 장비 구조 의존 | L260505-29 | 1 Lot(25매) 중 11매 | Edge 영역 중 스캔 시작/종료 위치의 CD가 Spec보다 작아서 불량으로 분류된 형태 | CD-SEM | Wafer Edge Expose (WEE) 공정 중 헤드 시작/종료 지점 노광량 편차로 인한 방향성 CD 불량 | 국소 CD Spec 이탈 위치(스캔 시작/종료 지점 부근) 확인 시 해당 Lot 격리 후 CD 재계측 | 시작/종료 지점 노광량 균일화, Overlap 구간 재설계 | 재계측·재검사 결과 Spec 이내 정상 범위 복귀 확인, 후속 Lot 재발 없음 (동일 유형 재발 4회차) | Photo 기술팀 | 유태영 | 종결
WD-032 | 2026-01-25 | Photo | Random | 해당 없음 | L260125-44 | 1 Lot(25매) 중 7매 | 무작위한 영역에서 Particle 등의 Defect Count가 Spec보다 커서 불량으로 분류된 형태 | Defect(WIS) Inspection | PR Bubble로 인한 Particle 불량 | 무작위 Particle Count 초과 Lot Wet Clean 진행 후 재검사 | PR Dispense line의 Bubble 억제 관리 | 재계측·재검사 결과 Spec 이내 정상 범위 복귀 확인, 후속 Lot 재발 없음 | Photo 기술팀 | 유태영 | 종결
WD-032 | 2026-03-01 | Photo | Random | 해당 없음 | L260301-10 | 1 Lot(25매) 중 7매 | 무작위한 영역에서 Particle 등의 Defect Count가 Spec보다 커서 불량으로 분류된 형태 | Defect(WIS) Inspection | PR Bubble로 인한 Particle 불량 | 무작위 Particle Count 초과 Lot Wet Clean 진행 후 재검사 | PR Dispense line의 Bubble 억제 관리 | 재계측·재검사 결과 Spec 이내 정상 범위 복귀 확인, 후속 Lot 재발 없음 (동일 유형 재발 2회차) | Photo 기술팀 | 유태영 | 종결
WD-032 | 2026-04-05 | Photo | Random | 해당 없음 | L260405-17 | 1 Lot(25매) 중 11매 | 무작위한 영역에서 Particle 등의 Defect Count가 Spec보다 커서 불량으로 분류된 형태 | Defect(WIS) Inspection | PR Bubble로 인한 Particle 불량 | 무작위 Particle Count 초과 Lot Wet Clean 진행 후 재검사 | PR Dispense line의 Bubble 억제 관리 | 재계측·재검사 결과 Spec 이내 정상 범위 복귀 확인, 후속 Lot 재발 없음 (동일 유형 재발 3회차) | Photo 기술팀 | 유태영 | 종결
WD-032 | 2026-05-10 | Photo | Random | 해당 없음 | L260510-46 | 1 Lot(25매) 중 9매 | 무작위한 영역에서 Particle 등의 Defect Count가 Spec보다 커서 불량으로 분류된 형태 | Defect(WIS) Inspection | PR Bubble로 인한 Particle 불량 | 무작위 Particle Count 초과 Lot Wet Clean 진행 후 재검사 | PR Dispense line의 Bubble 억제 관리 | 재계측·재검사 결과 Spec 이내 정상 범위 복귀 확인, 후속 Lot 재발 없음 (동일 유형 재발 4회차) | Photo 기술팀 | 유태영 | 종결
WD-033 | 2026-01-30 | Photo | Scratch | 3시 방향 | L260130-28 | 1 Lot(25매) 중 25매 | 3시 방향에 고정적으로 나타나는 선형 Scratch가 Defect Count로 검출되어 불량으로 분류된 형태 | Defect(WIS) Inspection | Track Robot ARM 진입 방향 접촉으로 인한 방향성 Scratch 불량 | Scratch 방향-Track 레이아웃 대조, 3시 방향 Scratch 검출 위치의 Robot ARM 진입 각도 및 Grip force를 Dummy Wafer로 점검 | Robot ARM 진입 각도·Grip Force 정기 점검 주기 수립 | 재계측·재검사 결과 Spec 이내 정상 범위 복귀 확인, 후속 Lot 재발 없음 | Photo 기술팀 | 유태영 | 종결
WD-033 | 2026-03-06 | Photo | Scratch | 3시 방향 | L260306-29 | 1 Lot(25매) 중 22매 | 3시 방향에 고정적으로 나타나는 선형 Scratch가 Defect Count로 검출되어 불량으로 분류된 형태 | Defect(WIS) Inspection | Track Robot ARM 진입 방향 접촉으로 인한 방향성 Scratch 불량 | Scratch 방향-Track 레이아웃 대조, 3시 방향 Scratch 검출 위치의 Robot ARM 진입 각도 및 Grip force를 Dummy Wafer로 점검 | Robot ARM 진입 각도·Grip Force 정기 점검 주기 수립 | 재계측·재검사 결과 Spec 이내 정상 범위 복귀 확인, 후속 Lot 재발 없음 (동일 유형 재발 2회차) | Photo 기술팀 | 유태영 | 종결
WD-033 | 2026-04-10 | Photo | Scratch | 3시 방향 | L260410-31 | 1 Lot(25매) 중 25매 | 3시 방향에 고정적으로 나타나는 선형 Scratch가 Defect Count로 검출되어 불량으로 분류된 형태 | Defect(WIS) Inspection | Track Robot ARM 진입 방향 접촉으로 인한 방향성 Scratch 불량 | Scratch 방향-Track 레이아웃 대조, 3시 방향 Scratch 검출 위치의 Robot ARM 진입 각도 및 Grip force를 Dummy Wafer로 점검 | Robot ARM 진입 각도·Grip Force 정기 점검 주기 수립 | 재계측·재검사 결과 Spec 이내 정상 범위 복귀 확인, 후속 Lot 재발 없음 (동일 유형 재발 3회차) | Photo 기술팀 | 유태영 | 종결
WD-033 | 2026-05-15 | Photo | Scratch | 3시 방향 | L260515-33 | 1 Lot(25매) 중 25매 | 3시 방향에 고정적으로 나타나는 선형 Scratch가 Defect Count로 검출되어 불량으로 분류된 형태 | Defect(WIS) Inspection | Track Robot ARM 진입 방향 접촉으로 인한 방향성 Scratch 불량 | Scratch 방향-Track 레이아웃 대조, 3시 방향 Scratch 검출 위치의 Robot ARM 진입 각도 및 Grip force를 Dummy Wafer로 점검 | Robot ARM 진입 각도·Grip Force 정기 점검 주기 수립 | 재계측·재검사 결과 Spec 이내 정상 범위 복귀 확인, 후속 Lot 재발 없음 (동일 유형 재발 4회차) | Photo 기술팀 | 유태영 | 종결
WD-033 | 2026-06-19 | Photo | Scratch | 3시 방향 | L260619-24 | 1 Lot(25매) 중 15매 | 3시 방향에 고정적으로 나타나는 선형 Scratch가 Defect Count로 검출되어 불량으로 분류된 형태 | Defect(WIS) Inspection | Track Robot ARM 진입 방향 접촉으로 인한 방향성 Scratch 불량 | Scratch 방향-Track 레이아웃 대조, 3시 방향 Scratch 검출 위치의 Robot ARM 진입 각도 및 Grip force를 Dummy Wafer로 점검 | Robot ARM 진입 각도·Grip Force 정기 점검 주기 수립 | 재계측·재검사 결과 Spec 이내 정상 범위 복귀 확인, 후속 Lot 재발 없음 (동일 유형 재발 5회차) | Photo 기술팀 | 유태영 | 종결
WD-034A | 2026-02-04 | Photo | Near-full | 해당 없음 | L260204-46 | 1 Lot(25매) 전량 | 전체 영역에서 잔여 PR Defect Count가 Spec보다 커서 불량으로 분류된 형태 (현상액 농도 부족) | Defect(WIS) Inspection | Develop 농도 부족으로 인한 전면 잔여 PR 검출 불량 | 현상액 농도 부족 확인 시 즉시 공정 중단, 전면 잔여 PR 검출 Lot 전량 격리 후 전수검사 | 현상액 농도 실시간 관리 강화, DEV Recipe 재검토 | 현상액 저장소 농도 저하 확인 후 재보충, 전수검사 결과 25매 중 20매 정상·5매 Reject | Photo 기술팀 | 유태영 | 종결
WD-034A | 2026-03-11 | Photo | Near-full | 해당 없음 | L260311-36 | 1 Lot(25매) 전량 | 전체 영역에서 잔여 PR Defect Count가 Spec보다 커서 불량으로 분류된 형태 (현상액 농도 부족) | Defect(WIS) Inspection | Develop 농도 부족으로 인한 전면 잔여 PR 검출 불량 | 현상액 농도 부족 확인 시 즉시 공정 중단, 전면 잔여 PR 검출 Lot 전량 격리 후 전수검사 | 현상액 농도 실시간 관리 강화, DEV Recipe 재검토 | 현상액 저장소 농도 저하 확인 후 재보충, 전수검사 결과 25매 중 20매 정상·5매 Reject (동일 유형 재발 2회차) | Photo 기술팀 | 유태영 | 종결
WD-034B | 2026-02-06 | Photo | Near-full | 해당 없음 | L260206-19 | 1 Lot(25매) 전량 | 전체 영역에서 잔여 PR Defect Count가 Spec보다 커서 불량으로 분류된 형태 (현상 시간 부족) | Defect(WIS) Inspection | Develop 시간 부족으로 인한 전면 잔여 PR 검출 불량 | 현상 시간 부족 확인 시 즉시 공정 중단, 전면 잔여 PR 검출 Lot 전량 격리 후 전수검사 | 현상액 농도 실시간 관리 강화, DEV Recipe 재검토 | DEV Recipe 현상 시간 설정 오류 확인 후 재조정, 전수검사 결과 25매 중 19매 정상·6매 Reject | Photo 기술팀 | 유태영 | 종결
WD-034B | 2026-03-13 | Photo | Near-full | 해당 없음 | L260313-35 | 1 Lot(25매) 전량 | 전체 영역에서 잔여 PR Defect Count가 Spec보다 커서 불량으로 분류된 형태 (현상 시간 부족) | Defect(WIS) Inspection | Develop 시간 부족으로 인한 전면 잔여 PR 검출 불량 | 현상 시간 부족 확인 시 즉시 공정 중단, 전면 잔여 PR 검출 Lot 전량 격리 후 전수검사 | 현상액 농도 실시간 관리 강화, DEV Recipe 재검토 | DEV Recipe 현상 시간 설정 오류 확인 후 재조정, 전수검사 결과 25매 중 19매 정상·6매 Reject (동일 유형 재발 2회차) | Photo 기술팀 | 유태영 | 종결
WD-034C | 2026-02-08 | Photo | Near-full | 해당 없음 | L260208-29 | 1 Lot(25매) 전량 | 전체 영역에서 패턴 미형성이 검출되어 불량으로 분류된 형태 (현상액 농도 과다) | Defect(WIS) Inspection | Develop 농도 과다로 인한 전면 패턴 미형성 불량 | 현상액 농도 과다 확인 시 즉시 공정 중단, 전면 패턴 미형성 Lot 전량 격리 후 전수검사 | 현상액 농도 실시간 관리 강화, DEV Recipe 재검토 | 현상액 저장소 농도 과다 확인 후 재조정, 전수검사 결과 25매 중 4매만 정상·21매 Reject | Photo 기술팀 | 유태영 | 종결
WD-034C | 2026-03-15 | Photo | Near-full | 해당 없음 | L260315-27 | 1 Lot(25매) 전량 | 전체 영역에서 패턴 미형성이 검출되어 불량으로 분류된 형태 (현상액 농도 과다) | Defect(WIS) Inspection | Develop 농도 과다로 인한 전면 패턴 미형성 불량 | 현상액 농도 과다 확인 시 즉시 공정 중단, 전면 패턴 미형성 Lot 전량 격리 후 전수검사 | 현상액 농도 실시간 관리 강화, DEV Recipe 재검토 | 현상액 저장소 농도 과다 확인 후 재조정, 전수검사 결과 25매 중 4매만 정상·21매 Reject (동일 유형 재발 2회차) | Photo 기술팀 | 유태영 | 종결
WD-034D | 2026-02-10 | Photo | Near-full | 해당 없음 | L260210-34 | 1 Lot(25매) 전량 | 전체 영역에서 패턴 미형성이 검출되어 불량으로 분류된 형태 (현상 시간 과다) | Defect(WIS) Inspection | Develop 시간 과다로 인한 전면 패턴 미형성 불량 | 현상 시간 과다 확인 시 즉시 공정 중단, 전면 패턴 미형성 Lot 전량 격리 후 전수검사 | 현상액 농도 실시간 관리 강화, DEV Recipe 재검토 | DEV Recipe 현상 시간 과다 설정 확인 후 재조정, 전수검사 결과 25매 중 6매만 정상·19매 Reject | Photo 기술팀 | 유태영 | 종결
WD-034D | 2026-03-17 | Photo | Near-full | 해당 없음 | L260317-18 | 1 Lot(25매) 전량 | 전체 영역에서 패턴 미형성이 검출되어 불량으로 분류된 형태 (현상 시간 과다) | Defect(WIS) Inspection | Develop 시간 과다로 인한 전면 패턴 미형성 불량 | 현상 시간 과다 확인 시 즉시 공정 중단, 전면 패턴 미형성 Lot 전량 격리 후 전수검사 | 현상액 농도 실시간 관리 강화, DEV Recipe 재검토 | DEV Recipe 현상 시간 과다 설정 확인 후 재조정, 전수검사 결과 25매 중 6매만 정상·19매 Reject (동일 유형 재발 2회차) | Photo 기술팀 | 유태영 | 종결
WD-035 | 2026-02-10 | Etch | Center | 해당 없음 | L260210-38 | 1 Lot(25매) 중 18매 | 중심부의 CD가 Spec보다 작아서 불량으로 분류된 형태 | CD-SEM | RF Power 챔버 Matching 불일치로 인한 Over-Etch 불량 | 중심부 CD Spec 이탈 확인 시 해당 Lot 격리 후 RF Matching 상태 실측 점검, CD 재계측으로 Spec 이탈 범위 확정 | RF Matcher 내부 커패시터 정비 및 튜닝, RF 주파수 재검토 | 재계측·재검사 결과 Spec 이내 정상 범위 복귀 확인, 후속 Lot 재발 없음 | Etch 기술팀 | 문경란 | 종결
WD-035 | 2026-03-17 | Etch | Center | 해당 없음 | L260317-25 | 1 Lot(25매) 중 20매 | 중심부의 CD가 Spec보다 작아서 불량으로 분류된 형태 | CD-SEM | RF Power 챔버 Matching 불일치로 인한 Over-Etch 불량 | 중심부 CD Spec 이탈 확인 시 해당 Lot 격리 후 RF Matching 상태 실측 점검, CD 재계측으로 Spec 이탈 범위 확정 | RF Matcher 내부 커패시터 정비 및 튜닝, RF 주파수 재검토 | 재계측·재검사 결과 Spec 이내 정상 범위 복귀 확인, 후속 Lot 재발 없음 (동일 유형 재발 2회차) | Etch 기술팀 | 문경란 | 종결
WD-035 | 2026-04-21 | Etch | Center | 해당 없음 | L260421-15 | 1 Lot(25매) 중 15매 | 중심부의 CD가 Spec보다 작아서 불량으로 분류된 형태 | CD-SEM | RF Power 챔버 Matching 불일치로 인한 Over-Etch 불량 | 중심부 CD Spec 이탈 확인 시 해당 Lot 격리 후 RF Matching 상태 실측 점검, CD 재계측으로 Spec 이탈 범위 확정 | RF Matcher 내부 커패시터 정비 및 튜닝, RF 주파수 재검토 | 재계측·재검사 결과 Spec 이내 정상 범위 복귀 확인, 후속 Lot 재발 없음 (동일 유형 재발 3회차) | Etch 기술팀 | 문경란 | 종결
WD-035 | 2026-05-26 | Etch | Center | 해당 없음 | L260526-15 | 1 Lot(25매) 중 15매 | 중심부의 CD가 Spec보다 작아서 불량으로 분류된 형태 | CD-SEM | RF Power 챔버 Matching 불일치로 인한 Over-Etch 불량 | 중심부 CD Spec 이탈 확인 시 해당 Lot 격리 후 RF Matching 상태 실측 점검, CD 재계측으로 Spec 이탈 범위 확정 | RF Matcher 내부 커패시터 정비 및 튜닝, RF 주파수 재검토 | 재계측·재검사 결과 Spec 이내 정상 범위 복귀 확인, 후속 Lot 재발 없음 (동일 유형 재발 4회차) | Etch 기술팀 | 문경란 | 종결
WD-036 | 2026-02-15 | Etch | Donut | 해당 없음 | L260215-09 | 1 Lot(25매) 중 23매 | 띠 영역의 CD가 Spec보다 작아서 불량으로 분류된 형태 | CD-SEM | ICP Coil 자기장 분포 편차로 인한 Etch Rate 불균일 불량 | 띠 영역 CD Spec 이탈 확인 시 해당 Lot 격리 후 Inner/Outer Coil Power 실측값 기록 확인 | 챔버 벽면 Coil의 물리적 배치 재설계, Inner/Outer Coil의 Power 재설정 | 재계측·재검사 결과 Spec 이내 정상 범위 복귀 확인, 후속 Lot 재발 없음 | Etch 기술팀 | 문경란 | 종결
WD-036 | 2026-03-22 | Etch | Donut | 해당 없음 | L260322-10 | 1 Lot(25매) 중 24매 | 띠 영역의 CD가 Spec보다 작아서 불량으로 분류된 형태 | CD-SEM | ICP Coil 자기장 분포 편차로 인한 Etch Rate 불균일 불량 | 띠 영역 CD Spec 이탈 확인 시 해당 Lot 격리 후 Inner/Outer Coil Power 실측값 기록 확인 | 챔버 벽면 Coil의 물리적 배치 재설계, Inner/Outer Coil의 Power 재설정 | 재계측·재검사 결과 Spec 이내 정상 범위 복귀 확인, 후속 Lot 재발 없음 (동일 유형 재발 2회차) | Etch 기술팀 | 문경란 | 종결
WD-036 | 2026-04-26 | Etch | Donut | 해당 없음 | L260426-13 | 1 Lot(25매) 중 22매 | 띠 영역의 CD가 Spec보다 작아서 불량으로 분류된 형태 | CD-SEM | ICP Coil 자기장 분포 편차로 인한 Etch Rate 불균일 불량 | 띠 영역 CD Spec 이탈 확인 시 해당 Lot 격리 후 Inner/Outer Coil Power 실측값 기록 확인 | 챔버 벽면 Coil의 물리적 배치 재설계, Inner/Outer Coil의 Power 재설정 | 재계측·재검사 결과 Spec 이내 정상 범위 복귀 확인, 후속 Lot 재발 없음 (동일 유형 재발 3회차) | Etch 기술팀 | 문경란 | 종결
WD-036 | 2026-05-31 | Etch | Donut | 해당 없음 | L260531-23 | 1 Lot(25매) 중 21매 | 띠 영역의 CD가 Spec보다 작아서 불량으로 분류된 형태 | CD-SEM | ICP Coil 자기장 분포 편차로 인한 Etch Rate 불균일 불량 | 띠 영역 CD Spec 이탈 확인 시 해당 Lot 격리 후 Inner/Outer Coil Power 실측값 기록 확인 | 챔버 벽면 Coil의 물리적 배치 재설계, Inner/Outer Coil의 Power 재설정 | 재계측·재검사 결과 Spec 이내 정상 범위 복귀 확인, 후속 Lot 재발 없음 (동일 유형 재발 4회차) | Etch 기술팀 | 문경란 | 종결
WD-037 | 2026-02-20 | Etch | Edge-Ring | 해당 없음 | L260220-16 | 1 Lot(25매) 중 18매 | Edge 영역 전체의 CD가 Spec보다 커서 불량으로 분류된 형태 | CD-SEM | Focus Ring 마모로 인한 Edge 영역의 Etch Rate 편차 불량 | Focus Ring 이상 여부 확인 및 교체, Edge 영역 CD 재계측으로 정상화 확인 | Focus Ring 마모도에 따른 교체 주기 관리 강화, Edge Compensation Recipe 적용 | 재계측·재검사 결과 Spec 이내 정상 범위 복귀 확인, 후속 Lot 재발 없음 | Etch 기술팀 | 문경란 | 종결
WD-037 | 2026-03-27 | Etch | Edge-Ring | 해당 없음 | L260327-34 | 1 Lot(25매) 중 17매 | Edge 영역 전체의 CD가 Spec보다 커서 불량으로 분류된 형태 | CD-SEM | Focus Ring 마모로 인한 Edge 영역의 Etch Rate 편차 불량 | Focus Ring 이상 여부 확인 및 교체, Edge 영역 CD 재계측으로 정상화 확인 | Focus Ring 마모도에 따른 교체 주기 관리 강화, Edge Compensation Recipe 적용 | 재계측·재검사 결과 Spec 이내 정상 범위 복귀 확인, 후속 Lot 재발 없음 (동일 유형 재발 2회차) | Etch 기술팀 | 문경란 | 종결
WD-037 | 2026-05-01 | Etch | Edge-Ring | 해당 없음 | L260501-30 | 1 Lot(25매) 중 16매 | Edge 영역 전체의 CD가 Spec보다 커서 불량으로 분류된 형태 | CD-SEM | Focus Ring 마모로 인한 Edge 영역의 Etch Rate 편차 불량 | Focus Ring 이상 여부 확인 및 교체, Edge 영역 CD 재계측으로 정상화 확인 | Focus Ring 마모도에 따른 교체 주기 관리 강화, Edge Compensation Recipe 적용 | 재계측·재검사 결과 Spec 이내 정상 범위 복귀 확인, 후속 Lot 재발 없음 (동일 유형 재발 3회차) | Etch 기술팀 | 문경란 | 종결
WD-037 | 2026-06-05 | Etch | Edge-Ring | 해당 없음 | L260605-34 | 1 Lot(25매) 중 25매 | Edge 영역 전체의 CD가 Spec보다 커서 불량으로 분류된 형태 | CD-SEM | Focus Ring 마모로 인한 Edge 영역의 Etch Rate 편차 불량 | Focus Ring 이상 여부 확인 및 교체, Edge 영역 CD 재계측으로 정상화 확인 | Focus Ring 마모도에 따른 교체 주기 관리 강화, Edge Compensation Recipe 적용 | 재계측·재검사 결과 Spec 이내 정상 범위 복귀 확인, 후속 Lot 재발 없음 (동일 유형 재발 4회차) | Etch 기술팀 | 문경란 | 종결
WD-038 | 2026-02-25 | Etch | Edge-Loc | 해당 없음 | L260225-28 | 1 Lot(25매) 중 4매 | Edge 영역 중 국소 부위에 Particle 등의 Defect Count가 Spec보다 커서 불량으로 분류된 형태 | DF Inspection | 챔버 내벽 누적막 탈피로 인한 Particle 불량 | 챔버 Cleaning 진행, Particle Count 초과 검출 Lot 재검사 | RPS를 활용한 In-situ Clean 주기 관리 강화 | 재계측·재검사 결과 Spec 이내 정상 범위 복귀 확인, 후속 Lot 재발 없음 | Etch 기술팀 | 문경란 | 종결
WD-038 | 2026-04-01 | Etch | Edge-Loc | 해당 없음 | L260401-10 | 1 Lot(25매) 중 6매 | Edge 영역 중 국소 부위에 Particle 등의 Defect Count가 Spec보다 커서 불량으로 분류된 형태 | DF Inspection | 챔버 내벽 누적막 탈피로 인한 Particle 불량 | 챔버 Cleaning 진행, Particle Count 초과 검출 Lot 재검사 | RPS를 활용한 In-situ Clean 주기 관리 강화 | 재계측·재검사 결과 Spec 이내 정상 범위 복귀 확인, 후속 Lot 재발 없음 (동일 유형 재발 2회차) | Etch 기술팀 | 문경란 | 종결
WD-038 | 2026-05-06 | Etch | Edge-Loc | 해당 없음 | L260506-10 | 1 Lot(25매) 중 4매 | Edge 영역 중 국소 부위에 Particle 등의 Defect Count가 Spec보다 커서 불량으로 분류된 형태 | DF Inspection | 챔버 내벽 누적막 탈피로 인한 Particle 불량 | 챔버 Cleaning 진행, Particle Count 초과 검출 Lot 재검사 | RPS를 활용한 In-situ Clean 주기 관리 강화 | 재계측·재검사 결과 Spec 이내 정상 범위 복귀 확인, 후속 Lot 재발 없음 (동일 유형 재발 3회차) | Etch 기술팀 | 문경란 | 종결
WD-038 | 2026-06-10 | Etch | Edge-Loc | 해당 없음 | L260610-40 | 1 Lot(25매) 중 9매 | Edge 영역 중 국소 부위에 Particle 등의 Defect Count가 Spec보다 커서 불량으로 분류된 형태 | DF Inspection | 챔버 내벽 누적막 탈피로 인한 Particle 불량 | 챔버 Cleaning 진행, Particle Count 초과 검출 Lot 재검사 | RPS를 활용한 In-situ Clean 주기 관리 강화 | 재계측·재검사 결과 Spec 이내 정상 범위 복귀 확인, 후속 Lot 재발 없음 (동일 유형 재발 4회차) | Etch 기술팀 | 문경란 | 종결
WD-039A | 2026-03-02 | Etch | Loc | 해당 없음 | L260302-39 | 1 Lot(25매) 중 5매 | 국소 영역의 CD가 Spec보다 커서 불량으로 분류된 형태 (Gas Injector 국소 이상) | CD-SEM | Gas Injector 국소 이상으로 인한 CD 불균일 불량 | Gas Injector 구멍별 유량 점검, 막힘·이상 부위 확인 시 부품 교체, 국소 CD 재계측으로 Spec 이탈 범위 확정 | Injector/Showerhead 정기 세정·교체 주기 수립 | Gas Injector 구멍 막힘 확인 후 교체, 재계측 결과 4매 전량 정상 판정 | Etch 기술팀 | 문경란 | 종결
WD-039A | 2026-04-06 | Etch | Loc | 해당 없음 | L260406-15 | 1 Lot(25매) 중 7매 | 국소 영역의 CD가 Spec보다 커서 불량으로 분류된 형태 (Gas Injector 국소 이상) | CD-SEM | Gas Injector 국소 이상으로 인한 CD 불균일 불량 | Gas Injector 구멍별 유량 점검, 막힘·이상 부위 확인 시 부품 교체, 국소 CD 재계측으로 Spec 이탈 범위 확정 | Injector/Showerhead 정기 세정·교체 주기 수립 | Gas Injector 구멍 막힘 확인 후 교체, 재계측 결과 4매 전량 정상 판정 (동일 유형 재발 2회차) | Etch 기술팀 | 문경란 | 종결
WD-039A | 2026-05-11 | Etch | Loc | 해당 없음 | L260511-05 | 1 Lot(25매) 중 11매 | 국소 영역의 CD가 Spec보다 커서 불량으로 분류된 형태 (Gas Injector 국소 이상) | CD-SEM | Gas Injector 국소 이상으로 인한 CD 불균일 불량 | Gas Injector 구멍별 유량 점검, 막힘·이상 부위 확인 시 부품 교체, 국소 CD 재계측으로 Spec 이탈 범위 확정 | Injector/Showerhead 정기 세정·교체 주기 수립 | Gas Injector 구멍 막힘 확인 후 교체, 재계측 결과 4매 전량 정상 판정 (동일 유형 재발 3회차) | Etch 기술팀 | 문경란 | 종결
WD-039B | 2026-03-04 | Etch | Loc | 해당 없음 | L260304-26 | 1 Lot(25매) 중 7매 | 국소 영역의 CD가 Spec보다 커서 불량으로 분류된 형태 (Showerhead 국소 이상) | CD-SEM | Showerhead 국소 이상으로 인한 CD 불균일 불량 | Showerhead 구멍별 유량 점검, 막힘·이상 부위 확인 시 부품 교체, 국소 CD 재계측으로 Spec 이탈 범위 확정 | Injector/Showerhead 정기 세정·교체 주기 수립 | Showerhead 구멍 막힘 확인 후 교체, 재계측 결과 6매 중 5매 정상·1매 Reject | Etch 기술팀 | 문경란 | 종결
WD-039B | 2026-04-08 | Etch | Loc | 해당 없음 | L260408-19 | 1 Lot(25매) 중 6매 | 국소 영역의 CD가 Spec보다 커서 불량으로 분류된 형태 (Showerhead 국소 이상) | CD-SEM | Showerhead 국소 이상으로 인한 CD 불균일 불량 | Showerhead 구멍별 유량 점검, 막힘·이상 부위 확인 시 부품 교체, 국소 CD 재계측으로 Spec 이탈 범위 확정 | Injector/Showerhead 정기 세정·교체 주기 수립 | Showerhead 구멍 막힘 확인 후 교체, 재계측 결과 6매 중 5매 정상·1매 Reject (동일 유형 재발 2회차) | Etch 기술팀 | 문경란 | 종결
WD-039B | 2026-05-13 | Etch | Loc | 해당 없음 | L260513-41 | 1 Lot(25매) 중 8매 | 국소 영역의 CD가 Spec보다 커서 불량으로 분류된 형태 (Showerhead 국소 이상) | CD-SEM | Showerhead 국소 이상으로 인한 CD 불균일 불량 | Showerhead 구멍별 유량 점검, 막힘·이상 부위 확인 시 부품 교체, 국소 CD 재계측으로 Spec 이탈 범위 확정 | Injector/Showerhead 정기 세정·교체 주기 수립 | Showerhead 구멍 막힘 확인 후 교체, 재계측 결과 6매 중 5매 정상·1매 Reject (동일 유형 재발 3회차) | Etch 기술팀 | 문경란 | 종결
WD-040 | 2026-03-07 | Etch | Random | 해당 없음 | L260307-15 | 1 Lot(25매) 중 7매 | 무작위한 영역에서 Particle 등의 Defect Count가 Spec보다 커서 불량으로 분류된 형태 | DF Inspection | 챔버 내부 식각 부산물의 Redeposition으로 인한 Particle 불량 | 챔버 Wet/Dry Cleaning 진행, 무작위 Particle Count 초과 Lot 재검사 | Wet/Dry Cleaning 주기 관리 강화, Exhaust 유량 최적화 | 재계측·재검사 결과 Spec 이내 정상 범위 복귀 확인, 후속 Lot 재발 없음 | Etch 기술팀 | 문경란 | 종결
WD-040 | 2026-04-11 | Etch | Random | 해당 없음 | L260411-24 | 1 Lot(25매) 중 6매 | 무작위한 영역에서 Particle 등의 Defect Count가 Spec보다 커서 불량으로 분류된 형태 | DF Inspection | 챔버 내부 식각 부산물의 Redeposition으로 인한 Particle 불량 | 챔버 Wet/Dry Cleaning 진행, 무작위 Particle Count 초과 Lot 재검사 | Wet/Dry Cleaning 주기 관리 강화, Exhaust 유량 최적화 | 재계측·재검사 결과 Spec 이내 정상 범위 복귀 확인, 후속 Lot 재발 없음 (동일 유형 재발 2회차) | Etch 기술팀 | 문경란 | 종결
WD-040 | 2026-05-16 | Etch | Random | 해당 없음 | L260516-09 | 1 Lot(25매) 중 4매 | 무작위한 영역에서 Particle 등의 Defect Count가 Spec보다 커서 불량으로 분류된 형태 | DF Inspection | 챔버 내부 식각 부산물의 Redeposition으로 인한 Particle 불량 | 챔버 Wet/Dry Cleaning 진행, 무작위 Particle Count 초과 Lot 재검사 | Wet/Dry Cleaning 주기 관리 강화, Exhaust 유량 최적화 | 재계측·재검사 결과 Spec 이내 정상 범위 복귀 확인, 후속 Lot 재발 없음 (동일 유형 재발 3회차) | Etch 기술팀 | 문경란 | 종결
WD-040 | 2026-06-20 | Etch | Random | 해당 없음 | L260620-47 | 1 Lot(25매) 중 7매 | 무작위한 영역에서 Particle 등의 Defect Count가 Spec보다 커서 불량으로 분류된 형태 | DF Inspection | 챔버 내부 식각 부산물의 Redeposition으로 인한 Particle 불량 | 챔버 Wet/Dry Cleaning 진행, 무작위 Particle Count 초과 Lot 재검사 | Wet/Dry Cleaning 주기 관리 강화, Exhaust 유량 최적화 | 재계측·재검사 결과 Spec 이내 정상 범위 복귀 확인, 후속 Lot 재발 없음 (동일 유형 재발 4회차) | Etch 기술팀 | 문경란 | 종결
WD-041 | 2026-03-12 | Etch | Scratch | 해당 없음 | L260312-27 | 1 Lot(25매) 중 20매 | Lift Pin 위치에 선형 Scratch가 Defect Count로 검출되어 불량으로 분류된 형태 | DF Inspection | ESC Lift Pin 접촉으로 인한 Scratch 불량 | Lift Pin 정렬 상태 점검, 접촉부 이상 유무 확인 후 이상 시 교체, Scratch Defect Count 전수 재검사로 심각도 판정 | Lift Pin 소재 및 형상 개선 | 조치 후 재검사 결과 25매 중 19매 정상 판정·6매 Reject 처리 | Etch 기술팀 | 문경란 | 종결
WD-041 | 2026-04-16 | Etch | Scratch | 해당 없음 | L260416-24 | 1 Lot(25매) 중 21매 | Lift Pin 위치에 선형 Scratch가 Defect Count로 검출되어 불량으로 분류된 형태 | DF Inspection | ESC Lift Pin 접촉으로 인한 Scratch 불량 | Lift Pin 정렬 상태 점검, 접촉부 이상 유무 확인 후 이상 시 교체, Scratch Defect Count 전수 재검사로 심각도 판정 | Lift Pin 소재 및 형상 개선 | 조치 후 재검사 결과 25매 중 19매 정상 판정·6매 Reject 처리 (동일 유형 재발 2회차) | Etch 기술팀 | 문경란 | 종결
WD-041 | 2026-05-21 | Etch | Scratch | 해당 없음 | L260521-21 | 1 Lot(25매) 중 21매 | Lift Pin 위치에 선형 Scratch가 Defect Count로 검출되어 불량으로 분류된 형태 | DF Inspection | ESC Lift Pin 접촉으로 인한 Scratch 불량 | Lift Pin 정렬 상태 점검, 접촉부 이상 유무 확인 후 이상 시 교체, Scratch Defect Count 전수 재검사로 심각도 판정 | Lift Pin 소재 및 형상 개선 | 조치 후 재검사 결과 25매 중 19매 정상 판정·6매 Reject 처리 (동일 유형 재발 3회차) | Etch 기술팀 | 문경란 | 종결
WD-041 | 2026-06-25 | Etch | Scratch | 해당 없음 | L260625-40 | 1 Lot(25매) 중 21매 | Lift Pin 위치에 선형 Scratch가 Defect Count로 검출되어 불량으로 분류된 형태 | DF Inspection | ESC Lift Pin 접촉으로 인한 Scratch 불량 | Lift Pin 정렬 상태 점검, 접촉부 이상 유무 확인 후 이상 시 교체, Scratch Defect Count 전수 재검사로 심각도 판정 | Lift Pin 소재 및 형상 개선 | 조치 후 재검사 결과 25매 중 19매 정상 판정·6매 Reject 처리 (동일 유형 재발 4회차) | Etch 기술팀 | 문경란 | 종결
WD-041 | 2026-07-30 | Etch | Scratch | 해당 없음 | L260730-48 | 1 Lot(25매) 중 21매 | Lift Pin 위치에 선형 Scratch가 Defect Count로 검출되어 불량으로 분류된 형태 | DF Inspection | ESC Lift Pin 접촉으로 인한 Scratch 불량 | Lift Pin 정렬 상태 점검, 접촉부 이상 유무 확인 후 이상 시 교체, Scratch Defect Count 전수 재검사로 심각도 판정 | Lift Pin 소재 및 형상 개선 | 조치 후 재검사 결과 25매 중 19매 정상 판정·6매 Reject 처리 (동일 유형 재발 5회차) | Etch 기술팀 | 문경란 | 종결
WD-042A | 2026-03-17 | Etch | Near-full | 해당 없음 | L260317-38 | 1 Lot(25매) 전량 | 전체 영역의 박막 두께(THK)가 Spec보다 커서 불량으로 분류된 형태 (Plasma Ignition 실패) | EM Box | Plasma Ignition 실패로 인한 전면 미식각 불량 | Plasma Ignition 실패 확인 시 즉시 공정 중단, Igniter 이상 확인 및 교체, 미식각 Lot 전량 격리 후 전수검사 | 장비 센서 데이터(FDC) 기반 실시간 이상 감지 시스템 강화 | Igniter 이상 확인 후 교체, 전수검사 결과 25매 중 20매 정상·5매 Reject | Etch 기술팀 | 문경란 | 종결
WD-042A | 2026-04-21 | Etch | Near-full | 해당 없음 | L260421-34 | 1 Lot(25매) 전량 | 전체 영역의 박막 두께(THK)가 Spec보다 커서 불량으로 분류된 형태 (Plasma Ignition 실패) | EM Box | Plasma Ignition 실패로 인한 전면 미식각 불량 | Plasma Ignition 실패 확인 시 즉시 공정 중단, Igniter 이상 확인 및 교체, 미식각 Lot 전량 격리 후 전수검사 | 장비 센서 데이터(FDC) 기반 실시간 이상 감지 시스템 강화 | Igniter 이상 확인 후 교체, 전수검사 결과 25매 중 20매 정상·5매 Reject (동일 유형 재발 2회차) | Etch 기술팀 | 문경란 | 종결
WD-042B | 2026-03-19 | Etch | Near-full | 해당 없음 | L260319-46 | 1 Lot(25매) 전량 | 전체 영역의 박막 두께(THK)가 Spec보다 커서 불량으로 분류된 형태 (RF Power 전체 이상) | EM Box | RF Power 전체 이상으로 인한 전면 미식각 불량 | RF Power 공급 이상 확인 시 즉시 공정 중단, RF Generator 점검, 미식각 Lot 전량 격리 후 전수검사 | 장비 센서 데이터(FDC) 기반 실시간 이상 감지 시스템 강화 | RF Generator 공급 이상 확인 후 정비, 전수검사 결과 25매 중 18매 정상·7매 Reject | Etch 기술팀 | 문경란 | 종결
WD-042B | 2026-04-23 | Etch | Near-full | 해당 없음 | L260423-15 | 1 Lot(25매) 전량 | 전체 영역의 박막 두께(THK)가 Spec보다 커서 불량으로 분류된 형태 (RF Power 전체 이상) | EM Box | RF Power 전체 이상으로 인한 전면 미식각 불량 | RF Power 공급 이상 확인 시 즉시 공정 중단, RF Generator 점검, 미식각 Lot 전량 격리 후 전수검사 | 장비 센서 데이터(FDC) 기반 실시간 이상 감지 시스템 강화 | RF Generator 공급 이상 확인 후 정비, 전수검사 결과 25매 중 18매 정상·7매 Reject (동일 유형 재발 2회차) | Etch 기술팀 | 문경란 | 종결
WD-042C | 2026-03-21 | Etch | Near-full | 해당 없음 | L260321-14 | 1 Lot(25매) 전량 | 전체 영역의 박막 두께(THK)가 Spec보다 커서 불량으로 분류된 형태 (Gas 주입 전체 이상) | EM Box | Gas 주입 전체 이상으로 인한 전면 미식각 불량 | Gas 주입 이상 확인 시 즉시 공정 중단, Gas Line 밸브 점검, 미식각 Lot 전량 격리 후 전수검사 | 장비 센서 데이터(FDC) 기반 실시간 이상 감지 시스템 강화 | Gas Line 밸브 미개방 확인 후 정비, 전수검사 결과 25매 중 17매 정상·8매 Reject | Etch 기술팀 | 문경란 | 종결
WD-042C | 2026-04-25 | Etch | Near-full | 해당 없음 | L260425-08 | 1 Lot(25매) 전량 | 전체 영역의 박막 두께(THK)가 Spec보다 커서 불량으로 분류된 형태 (Gas 주입 전체 이상) | EM Box | Gas 주입 전체 이상으로 인한 전면 미식각 불량 | Gas 주입 이상 확인 시 즉시 공정 중단, Gas Line 밸브 점검, 미식각 Lot 전량 격리 후 전수검사 | 장비 센서 데이터(FDC) 기반 실시간 이상 감지 시스템 강화 | Gas Line 밸브 미개방 확인 후 정비, 전수검사 결과 25매 중 17매 정상·8매 Reject (동일 유형 재발 2회차) | Etch 기술팀 | 문경란 | 종결
WD-043 | 2026-03-22 | Etch | Edge-Loc | 9시 방향 | L260322-19 | 1 Lot(25매) 중 5매 | Edge 영역 중 Slit Valve 위치와 가까운 9시 방향 부위에 Particle 등의 Defect Count가 Spec보다 커서 불량으로 분류된 형태 | DF Inspection | Slit Valve 개폐 시 Particle 유입으로 인한 방향성 Particle 불량 | 9시 방향 반복 검출 Lot Wet Clean 진행 후 재검사, Slit Valve 인접 위치 웨이퍼 우선 전수검사 | Slit Valve Purge 강화 | 전수검사 결과 9매 이내 정상 범위 복귀 확인 | Etch 기술팀 | 문경란 | 종결
WD-043 | 2026-04-25 | Etch | Edge-Loc | 9시 방향 | L260425-37 | 1 Lot(25매) 중 5매 | Edge 영역 중 Slit Valve 위치와 가까운 9시 방향 부위에 Particle 등의 Defect Count가 Spec보다 커서 불량으로 분류된 형태 | DF Inspection | Slit Valve 개폐 시 Particle 유입으로 인한 방향성 Particle 불량 | 9시 방향 반복 검출 Lot Wet Clean 진행 후 재검사, Slit Valve 인접 위치 웨이퍼 우선 전수검사 | Slit Valve Purge 강화 | 전수검사 결과 9매 이내 정상 범위 복귀 확인 (동일 유형 재발 2회차) | Etch 기술팀 | 문경란 | 종결
WD-043 | 2026-05-29 | Etch | Edge-Loc | 9시 방향 | L260529-35 | 1 Lot(25매) 중 5매 | Edge 영역 중 Slit Valve 위치와 가까운 9시 방향 부위에 Particle 등의 Defect Count가 Spec보다 커서 불량으로 분류된 형태 | DF Inspection | Slit Valve 개폐 시 Particle 유입으로 인한 방향성 Particle 불량 | 9시 방향 반복 검출 Lot Wet Clean 진행 후 재검사, Slit Valve 인접 위치 웨이퍼 우선 전수검사 | Slit Valve Purge 강화 | 전수검사 결과 9매 이내 정상 범위 복귀 확인 (동일 유형 재발 3회차) | Etch 기술팀 | 문경란 | 종결
WD-043 | 2026-07-02 | Etch | Edge-Loc | 9시 방향 | L260702-19 | 1 Lot(25매) 중 8매 | Edge 영역 중 Slit Valve 위치와 가까운 9시 방향 부위에 Particle 등의 Defect Count가 Spec보다 커서 불량으로 분류된 형태 | DF Inspection | Slit Valve 개폐 시 Particle 유입으로 인한 방향성 Particle 불량 | 9시 방향 반복 검출 Lot Wet Clean 진행 후 재검사, Slit Valve 인접 위치 웨이퍼 우선 전수검사 | Slit Valve Purge 강화 | 전수검사 결과 9매 이내 정상 범위 복귀 확인 (동일 유형 재발 4회차) | Etch 기술팀 | 문경란 | 종결
WD-043 | 2026-08-05 | Etch | Edge-Loc | 9시 방향 | L260805-05 | 1 Lot(25매) 중 4매 | Edge 영역 중 Slit Valve 위치와 가까운 9시 방향 부위에 Particle 등의 Defect Count가 Spec보다 커서 불량으로 분류된 형태 | DF Inspection | Slit Valve 개폐 시 Particle 유입으로 인한 방향성 Particle 불량 | 9시 방향 반복 검출 Lot Wet Clean 진행 후 재검사, Slit Valve 인접 위치 웨이퍼 우선 전수검사 | Slit Valve Purge 강화 | 전수검사 결과 9매 이내 정상 범위 복귀 확인 (동일 유형 재발 5회차) | Etch 기술팀 | 문경란 | 종결
WD-044 | 2026-03-27 | Etch | Loc | 장비 구조 의존 | L260327-38 | 1 Lot(25매) 중 7매 | RF Feedthrough 부근 국소 CD가 Spec을 벗어나 불량으로 분류된 형태 | CD-SEM | RF Feedthrough 근처 국소 E-field 이상으로 인한 방향성 CD 불량 | 국소 CD Spec 이탈 위치(RF Feedthrough 부근) 확인 시 해당 Lot 격리 후 CD 재계측 | Feedthrough 주변 Plasma Density 시뮬레이션 검증 | 재계측·재검사 결과 Spec 이내 정상 범위 복귀 확인, 후속 Lot 재발 없음 | Etch 기술팀 | 문경란 | 종결
WD-044 | 2026-05-01 | Etch | Loc | 장비 구조 의존 | L260501-12 | 1 Lot(25매) 중 9매 | RF Feedthrough 부근 국소 CD가 Spec을 벗어나 불량으로 분류된 형태 | CD-SEM | RF Feedthrough 근처 국소 E-field 이상으로 인한 방향성 CD 불량 | 국소 CD Spec 이탈 위치(RF Feedthrough 부근) 확인 시 해당 Lot 격리 후 CD 재계측 | Feedthrough 주변 Plasma Density 시뮬레이션 검증 | 재계측·재검사 결과 Spec 이내 정상 범위 복귀 확인, 후속 Lot 재발 없음 (동일 유형 재발 2회차) | Etch 기술팀 | 문경란 | 종결
WD-044 | 2026-06-05 | Etch | Loc | 장비 구조 의존 | L260605-41 | 1 Lot(25매) 중 7매 | RF Feedthrough 부근 국소 CD가 Spec을 벗어나 불량으로 분류된 형태 | CD-SEM | RF Feedthrough 근처 국소 E-field 이상으로 인한 방향성 CD 불량 | 국소 CD Spec 이탈 위치(RF Feedthrough 부근) 확인 시 해당 Lot 격리 후 CD 재계측 | Feedthrough 주변 Plasma Density 시뮬레이션 검증 | 재계측·재검사 결과 Spec 이내 정상 범위 복귀 확인, 후속 Lot 재발 없음 (동일 유형 재발 3회차) | Etch 기술팀 | 문경란 | 종결
WD-044 | 2026-07-10 | Etch | Loc | 장비 구조 의존 | L260710-35 | 1 Lot(25매) 중 11매 | RF Feedthrough 부근 국소 CD가 Spec을 벗어나 불량으로 분류된 형태 | CD-SEM | RF Feedthrough 근처 국소 E-field 이상으로 인한 방향성 CD 불량 | 국소 CD Spec 이탈 위치(RF Feedthrough 부근) 확인 시 해당 Lot 격리 후 CD 재계측 | Feedthrough 주변 Plasma Density 시뮬레이션 검증 | 재계측·재검사 결과 Spec 이내 정상 범위 복귀 확인, 후속 Lot 재발 없음 (동일 유형 재발 4회차) | Etch 기술팀 | 문경란 | 종결
WD-045 | 2026-04-02 | Etch | Scratch | 3시 방향 | L260402-07 | 1 Lot(25매) 중 20매 | 3시 방향에 고정적으로 나타나는 선형 Scratch가 Defect Count로 검출되어 불량으로 분류된 형태 | DF Inspection | Wafer Handler Robot ARM 진입 방향 접촉으로 인한 방향성 Scratch 불량 | 3시 방향 Scratch 검출 위치의 Robot ARM 진입 각도 및 Grip force를 Dummy Wafer로 점검, 동일 방향 반복 검출 Lot 전수 재검사로 심각도 판정 | Robot ARM 진입 각도·Grip Force 정기 점검 주기 수립 | 조치 후 재검사 결과 25매 중 19매 정상 판정·6매 Reject 처리 | Etch 기술팀 | 문경란 | 종결
WD-045 | 2026-05-03 | Etch | Scratch | 3시 방향 | L260503-36 | 1 Lot(25매) 중 23매 | 3시 방향에 고정적으로 나타나는 선형 Scratch가 Defect Count로 검출되어 불량으로 분류된 형태 | DF Inspection | Wafer Handler Robot ARM 진입 방향 접촉으로 인한 방향성 Scratch 불량 | 3시 방향 Scratch 검출 위치의 Robot ARM 진입 각도 및 Grip force를 Dummy Wafer로 점검, 동일 방향 반복 검출 Lot 전수 재검사로 심각도 판정 | Robot ARM 진입 각도·Grip Force 정기 점검 주기 수립 | 조치 후 재검사 결과 25매 중 19매 정상 판정·6매 Reject 처리 (동일 유형 재발 2회차) | Etch 기술팀 | 문경란 | 종결
WD-045 | 2026-06-03 | Etch | Scratch | 3시 방향 | L260603-10 | 1 Lot(25매) 중 15매 | 3시 방향에 고정적으로 나타나는 선형 Scratch가 Defect Count로 검출되어 불량으로 분류된 형태 | DF Inspection | Wafer Handler Robot ARM 진입 방향 접촉으로 인한 방향성 Scratch 불량 | 3시 방향 Scratch 검출 위치의 Robot ARM 진입 각도 및 Grip force를 Dummy Wafer로 점검, 동일 방향 반복 검출 Lot 전수 재검사로 심각도 판정 | Robot ARM 진입 각도·Grip Force 정기 점검 주기 수립 | 조치 후 재검사 결과 25매 중 19매 정상 판정·6매 Reject 처리 (동일 유형 재발 3회차) | Etch 기술팀 | 문경란 | 종결
WD-045 | 2026-07-04 | Etch | Scratch | 3시 방향 | L260704-27 | 1 Lot(25매) 중 20매 | 3시 방향에 고정적으로 나타나는 선형 Scratch가 Defect Count로 검출되어 불량으로 분류된 형태 | DF Inspection | Wafer Handler Robot ARM 진입 방향 접촉으로 인한 방향성 Scratch 불량 | 3시 방향 Scratch 검출 위치의 Robot ARM 진입 각도 및 Grip force를 Dummy Wafer로 점검, 동일 방향 반복 검출 Lot 전수 재검사로 심각도 판정 | Robot ARM 진입 각도·Grip Force 정기 점검 주기 수립 | 조치 후 재검사 결과 25매 중 19매 정상 판정·6매 Reject 처리 (동일 유형 재발 4회차) | Etch 기술팀 | 문경란 | 종결
WD-045 | 2026-08-04 | Etch | Scratch | 3시 방향 | L260804-25 | 1 Lot(25매) 중 16매 | 3시 방향에 고정적으로 나타나는 선형 Scratch가 Defect Count로 검출되어 불량으로 분류된 형태 | DF Inspection | Wafer Handler Robot ARM 진입 방향 접촉으로 인한 방향성 Scratch 불량 | 3시 방향 Scratch 검출 위치의 Robot ARM 진입 각도 및 Grip force를 Dummy Wafer로 점검, 동일 방향 반복 검출 Lot 전수 재검사로 심각도 판정 | Robot ARM 진입 각도·Grip Force 정기 점검 주기 수립 | 조치 후 재검사 결과 25매 중 19매 정상 판정·6매 Reject 처리 (동일 유형 재발 5회차) | Etch 기술팀 | 문경란 | 종결
WD-046A | 2026-04-07 | Etch | Near-full | 해당 없음 | L260407-03 | 1 Lot(25매) 전량 | 전체 영역에서 박막 두께(THK)가 Spec보다 크게 측정된 형태 (EOP 조기 검출, 미식각 잔막) | EM Box | EOP(Endpoint) 조기 오검출로 인한 전면 Under-Etch 불량 | EOP 조기검출 확인 시 즉시 공정 중단, 전면 THK 과다 Lot 전량 격리 후 전수검사 | 다파장 EOP 알고리즘 도입, EOP 신호 이중검증 | EOP 신호 조기 판독 확인, 전수검사 결과 25매 중 19매 정상·6매 Reject | Etch 기술팀 | 문경란 | 종결
WD-046A | 2026-05-12 | Etch | Near-full | 해당 없음 | L260512-43 | 1 Lot(25매) 전량 | 전체 영역에서 박막 두께(THK)가 Spec보다 크게 측정된 형태 (EOP 조기 검출, 미식각 잔막) | EM Box | EOP(Endpoint) 조기 오검출로 인한 전면 Under-Etch 불량 | EOP 조기검출 확인 시 즉시 공정 중단, 전면 THK 과다 Lot 전량 격리 후 전수검사 | 다파장 EOP 알고리즘 도입, EOP 신호 이중검증 | EOP 신호 조기 판독 확인, 전수검사 결과 25매 중 19매 정상·6매 Reject (동일 유형 재발 2회차) | Etch 기술팀 | 문경란 | 종결
WD-046B | 2026-04-09 | Etch | Near-full | 해당 없음 | L260409-18 | 1 Lot(25매) 전량 | 전체 영역에서 박막 두께(THK)가 Spec보다 작게 측정된 형태 (EOP 지연 검출, 과식각) | EM Box | EOP(Endpoint) 지연 오검출로 인한 전면 Over-Etch 불량 | EOP 지연검출 확인 시 즉시 공정 중단, 전면 THK 과소 Lot 전량 격리 후 전수검사 | 다파장 EOP 알고리즘 도입, EOP 신호 이중검증 | EOP 신호 지연 판독 확인, 전수검사 결과 25매 중 16매 정상·9매 Reject | Etch 기술팀 | 문경란 | 종결
WD-046B | 2026-05-14 | Etch | Near-full | 해당 없음 | L260514-15 | 1 Lot(25매) 전량 | 전체 영역에서 박막 두께(THK)가 Spec보다 작게 측정된 형태 (EOP 지연 검출, 과식각) | EM Box | EOP(Endpoint) 지연 오검출로 인한 전면 Over-Etch 불량 | EOP 지연검출 확인 시 즉시 공정 중단, 전면 THK 과소 Lot 전량 격리 후 전수검사 | 다파장 EOP 알고리즘 도입, EOP 신호 이중검증 | EOP 신호 지연 판독 확인, 전수검사 결과 25매 중 16매 정상·9매 Reject (동일 유형 재발 2회차) | Etch 기술팀 | 문경란 | 종결
WD-047 | 2026-04-12 | Cleaning | Donut | 해당 없음 | L260412-22 | 1 Lot(25매) 중 11매 | 세정이 덜 된 특정 반경대를 따라 Particle 등의 Defect Count가 Spec보다 커서 불량으로 분류된 형태 | Macro/DF Inspection | Wet Single Clean 중 Nozzle 체류시간 편차로 인한 불순물 잔류 불량 | 특정 반경대 Particle 잔류 확인 시 해당 Lot Nozzle Flow Rate 실측 점검 후 Wet Clean 재진행 | Nozzle의 Sweep 속도 프로파일 변경, 화학물질 Spray Pattern 재설계 | 재계측·재검사 결과 Spec 이내 정상 범위 복귀 확인, 후속 Lot 재발 없음 | Cleaning 기술팀 | 이유림 | 종결
WD-047 | 2026-05-17 | Cleaning | Donut | 해당 없음 | L260517-26 | 1 Lot(25매) 중 7매 | 세정이 덜 된 특정 반경대를 따라 Particle 등의 Defect Count가 Spec보다 커서 불량으로 분류된 형태 | Macro/DF Inspection | Wet Single Clean 중 Nozzle 체류시간 편차로 인한 불순물 잔류 불량 | 특정 반경대 Particle 잔류 확인 시 해당 Lot Nozzle Flow Rate 실측 점검 후 Wet Clean 재진행 | Nozzle의 Sweep 속도 프로파일 변경, 화학물질 Spray Pattern 재설계 | 재계측·재검사 결과 Spec 이내 정상 범위 복귀 확인, 후속 Lot 재발 없음 (동일 유형 재발 2회차) | Cleaning 기술팀 | 이유림 | 종결
WD-047 | 2026-06-21 | Cleaning | Donut | 해당 없음 | L260621-31 | 1 Lot(25매) 중 6매 | 세정이 덜 된 특정 반경대를 따라 Particle 등의 Defect Count가 Spec보다 커서 불량으로 분류된 형태 | Macro/DF Inspection | Wet Single Clean 중 Nozzle 체류시간 편차로 인한 불순물 잔류 불량 | 특정 반경대 Particle 잔류 확인 시 해당 Lot Nozzle Flow Rate 실측 점검 후 Wet Clean 재진행 | Nozzle의 Sweep 속도 프로파일 변경, 화학물질 Spray Pattern 재설계 | 재계측·재검사 결과 Spec 이내 정상 범위 복귀 확인, 후속 Lot 재발 없음 (동일 유형 재발 3회차) | Cleaning 기술팀 | 이유림 | 종결
WD-048 | 2026-04-17 | Cleaning | Edge-Ring | 해당 없음 | L260417-22 | 1 Lot(25매) 중 24매 | Edge 영역 전체에 Particle 등의 Defect Count가 Spec보다 커서 불량으로 분류된 형태 | Macro/DF Inspection | Wet Single Spin 세정 시 Edge 영역 원심력에 의한 케미컬 체류시간 부족으로 인한 Edge Ring 세정 불량 | 회전속도 프로파일 재설정, Edge 영역 세정액 분사량·체류시간 보정, Edge 영역 Particle Count 재검사로 정상화 확인 | Nozzle Sweep 속도 프로파일 조정 | 재계측·재검사 결과 Spec 이내 정상 범위 복귀 확인, 후속 Lot 재발 없음 | Cleaning 기술팀 | 이유림 | 종결
WD-048 | 2026-05-22 | Cleaning | Edge-Ring | 해당 없음 | L260522-32 | 1 Lot(25매) 중 23매 | Edge 영역 전체에 Particle 등의 Defect Count가 Spec보다 커서 불량으로 분류된 형태 | Macro/DF Inspection | Wet Single Spin 세정 시 Edge 영역 원심력에 의한 케미컬 체류시간 부족으로 인한 Edge Ring 세정 불량 | 회전속도 프로파일 재설정, Edge 영역 세정액 분사량·체류시간 보정, Edge 영역 Particle Count 재검사로 정상화 확인 | Nozzle Sweep 속도 프로파일 조정 | 재계측·재검사 결과 Spec 이내 정상 범위 복귀 확인, 후속 Lot 재발 없음 (동일 유형 재발 2회차) | Cleaning 기술팀 | 이유림 | 종결
WD-048 | 2026-06-26 | Cleaning | Edge-Ring | 해당 없음 | L260626-33 | 1 Lot(25매) 중 21매 | Edge 영역 전체에 Particle 등의 Defect Count가 Spec보다 커서 불량으로 분류된 형태 | Macro/DF Inspection | Wet Single Spin 세정 시 Edge 영역 원심력에 의한 케미컬 체류시간 부족으로 인한 Edge Ring 세정 불량 | 회전속도 프로파일 재설정, Edge 영역 세정액 분사량·체류시간 보정, Edge 영역 Particle Count 재검사로 정상화 확인 | Nozzle Sweep 속도 프로파일 조정 | 재계측·재검사 결과 Spec 이내 정상 범위 복귀 확인, 후속 Lot 재발 없음 (동일 유형 재발 3회차) | Cleaning 기술팀 | 이유림 | 종결
WD-048 | 2026-07-31 | Cleaning | Edge-Ring | 해당 없음 | L260731-41 | 1 Lot(25매) 중 24매 | Edge 영역 전체에 Particle 등의 Defect Count가 Spec보다 커서 불량으로 분류된 형태 | Macro/DF Inspection | Wet Single Spin 세정 시 Edge 영역 원심력에 의한 케미컬 체류시간 부족으로 인한 Edge Ring 세정 불량 | 회전속도 프로파일 재설정, Edge 영역 세정액 분사량·체류시간 보정, Edge 영역 Particle Count 재검사로 정상화 확인 | Nozzle Sweep 속도 프로파일 조정 | 재계측·재검사 결과 Spec 이내 정상 범위 복귀 확인, 후속 Lot 재발 없음 (동일 유형 재발 4회차) | Cleaning 기술팀 | 이유림 | 종결
WD-049 | 2026-04-22 | Cleaning | Edge-Loc | 해당 없음 | L260422-12 | 1 Lot(25매) 중 5매 | Edge 영역 중 국소 부위에 Particle 등의 Defect Count가 Spec보다 커서 불량으로 분류된 형태 | Macro/DF Inspection | Wet Single Chuck Pin 접촉점 오염으로 인한 Particle 불량 | Chuck Pin 접촉 위치 확인 시 즉시 Cleaning 실시, Particle Count 초과 검출 Lot 재검사 | Chuck Pin 정기 세정 | 재계측·재검사 결과 Spec 이내 정상 범위 복귀 확인, 후속 Lot 재발 없음 | Cleaning 기술팀 | 이유림 | 종결
WD-049 | 2026-05-27 | Cleaning | Edge-Loc | 해당 없음 | L260527-45 | 1 Lot(25매) 중 10매 | Edge 영역 중 국소 부위에 Particle 등의 Defect Count가 Spec보다 커서 불량으로 분류된 형태 | Macro/DF Inspection | Wet Single Chuck Pin 접촉점 오염으로 인한 Particle 불량 | Chuck Pin 접촉 위치 확인 시 즉시 Cleaning 실시, Particle Count 초과 검출 Lot 재검사 | Chuck Pin 정기 세정 | 재계측·재검사 결과 Spec 이내 정상 범위 복귀 확인, 후속 Lot 재발 없음 (동일 유형 재발 2회차) | Cleaning 기술팀 | 이유림 | 종결
WD-049 | 2026-07-01 | Cleaning | Edge-Loc | 해당 없음 | L260701-18 | 1 Lot(25매) 중 10매 | Edge 영역 중 국소 부위에 Particle 등의 Defect Count가 Spec보다 커서 불량으로 분류된 형태 | Macro/DF Inspection | Wet Single Chuck Pin 접촉점 오염으로 인한 Particle 불량 | Chuck Pin 접촉 위치 확인 시 즉시 Cleaning 실시, Particle Count 초과 검출 Lot 재검사 | Chuck Pin 정기 세정 | 재계측·재검사 결과 Spec 이내 정상 범위 복귀 확인, 후속 Lot 재발 없음 (동일 유형 재발 3회차) | Cleaning 기술팀 | 이유림 | 종결
WD-049 | 2026-08-05 | Cleaning | Edge-Loc | 해당 없음 | L260805-38 | 1 Lot(25매) 중 4매 | Edge 영역 중 국소 부위에 Particle 등의 Defect Count가 Spec보다 커서 불량으로 분류된 형태 | Macro/DF Inspection | Wet Single Chuck Pin 접촉점 오염으로 인한 Particle 불량 | Chuck Pin 접촉 위치 확인 시 즉시 Cleaning 실시, Particle Count 초과 검출 Lot 재검사 | Chuck Pin 정기 세정 | 재계측·재검사 결과 Spec 이내 정상 범위 복귀 확인, 후속 Lot 재발 없음 (동일 유형 재발 4회차) | Cleaning 기술팀 | 이유림 | 종결
WD-050 | 2026-04-27 | Cleaning | Loc | 해당 없음 | L260427-26 | 1 Lot(25매) 중 4매 | 국소 영역에 Particle 등의 Defect Count가 Spec보다 커서 불량으로 분류된 형태 | Macro/DF Inspection | Cross Contamination 기인 불순물 재흡착에 의한 Particle 불량 | 케미컬 Bath내 세정액 교체, 동일 Bath 공유 인접 Lot 전수 재검사 | 세정액 교체 주기 단축, Single Type 전환 검토 | 재계측·재검사 결과 Spec 이내 정상 범위 복귀 확인, 후속 Lot 재발 없음 | Cleaning 기술팀 | 이유림 | 종결
WD-050 | 2026-05-30 | Cleaning | Loc | 해당 없음 | L260530-08 | 1 Lot(25매) 중 6매 | 국소 영역에 Particle 등의 Defect Count가 Spec보다 커서 불량으로 분류된 형태 | Macro/DF Inspection | Cross Contamination 기인 불순물 재흡착에 의한 Particle 불량 | 케미컬 Bath내 세정액 교체, 동일 Bath 공유 인접 Lot 전수 재검사 | 세정액 교체 주기 단축, Single Type 전환 검토 | 재계측·재검사 결과 Spec 이내 정상 범위 복귀 확인, 후속 Lot 재발 없음 (동일 유형 재발 2회차) | Cleaning 기술팀 | 이유림 | 종결
WD-050 | 2026-07-02 | Cleaning | Loc | 해당 없음 | L260702-46 | 1 Lot(25매) 중 5매 | 국소 영역에 Particle 등의 Defect Count가 Spec보다 커서 불량으로 분류된 형태 | Macro/DF Inspection | Cross Contamination 기인 불순물 재흡착에 의한 Particle 불량 | 케미컬 Bath내 세정액 교체, 동일 Bath 공유 인접 Lot 전수 재검사 | 세정액 교체 주기 단축, Single Type 전환 검토 | 재계측·재검사 결과 Spec 이내 정상 범위 복귀 확인, 후속 Lot 재발 없음 (동일 유형 재발 3회차) | Cleaning 기술팀 | 이유림 | 종결
WD-050 | 2026-08-04 | Cleaning | Loc | 해당 없음 | L260804-26 | 1 Lot(25매) 중 11매 | 국소 영역에 Particle 등의 Defect Count가 Spec보다 커서 불량으로 분류된 형태 | Macro/DF Inspection | Cross Contamination 기인 불순물 재흡착에 의한 Particle 불량 | 케미컬 Bath내 세정액 교체, 동일 Bath 공유 인접 Lot 전수 재검사 | 세정액 교체 주기 단축, Single Type 전환 검토 | 재계측·재검사 결과 Spec 이내 정상 범위 복귀 확인, 후속 Lot 재발 없음 (동일 유형 재발 4회차) | Cleaning 기술팀 | 이유림 | 종결
WD-051 | 2026-05-02 | Cleaning | Random | 해당 없음 | L260502-22 | 1 Lot(25매) 중 24매 | 무작위한 영역에서 Particle 등의 Defect Count가 Spec보다 커서 불량으로 분류된 형태 | Macro/DF Inspection | Fume으로 인한 Particle 불량 | 무작위 Particle Count 초과 Lot Wet Clean 진행 후 재검사, FOUP 내부 Fume 잔류 여부 점검 | 세정 공정 강화, 공정 이후 세정 진행까지의 대기 시간 단축, Exhaust 배기 강화로 Fume 재흡착 방지 | 재계측·재검사 결과 Spec 이내 정상 범위 복귀 확인, 후속 Lot 재발 없음 | Cleaning 기술팀 | 이유림 | 종결
WD-051 | 2026-05-25 | Cleaning | Random | 해당 없음 | L260525-28 | 1 Lot(25매) 중 16매 | 무작위한 영역에서 Particle 등의 Defect Count가 Spec보다 커서 불량으로 분류된 형태 | Macro/DF Inspection | Fume으로 인한 Particle 불량 | 무작위 Particle Count 초과 Lot Wet Clean 진행 후 재검사, FOUP 내부 Fume 잔류 여부 점검 | 세정 공정 강화, 공정 이후 세정 진행까지의 대기 시간 단축, Exhaust 배기 강화로 Fume 재흡착 방지 | 재계측·재검사 결과 Spec 이내 정상 범위 복귀 확인, 후속 Lot 재발 없음 (동일 유형 재발 2회차) | Cleaning 기술팀 | 이유림 | 종결
WD-051 | 2026-06-17 | Cleaning | Random | 해당 없음 | L260617-20 | 1 Lot(25매) 중 19매 | 무작위한 영역에서 Particle 등의 Defect Count가 Spec보다 커서 불량으로 분류된 형태 | Macro/DF Inspection | Fume으로 인한 Particle 불량 | 무작위 Particle Count 초과 Lot Wet Clean 진행 후 재검사, FOUP 내부 Fume 잔류 여부 점검 | 세정 공정 강화, 공정 이후 세정 진행까지의 대기 시간 단축, Exhaust 배기 강화로 Fume 재흡착 방지 | 재계측·재검사 결과 Spec 이내 정상 범위 복귀 확인, 후속 Lot 재발 없음 (동일 유형 재발 3회차) | Cleaning 기술팀 | 이유림 | 종결
WD-051 | 2026-07-10 | Cleaning | Random | 해당 없음 | L260710-39 | 1 Lot(25매) 중 16매 | 무작위한 영역에서 Particle 등의 Defect Count가 Spec보다 커서 불량으로 분류된 형태 | Macro/DF Inspection | Fume으로 인한 Particle 불량 | 무작위 Particle Count 초과 Lot Wet Clean 진행 후 재검사, FOUP 내부 Fume 잔류 여부 점검 | 세정 공정 강화, 공정 이후 세정 진행까지의 대기 시간 단축, Exhaust 배기 강화로 Fume 재흡착 방지 | 재계측·재검사 결과 Spec 이내 정상 범위 복귀 확인, 후속 Lot 재발 없음 (동일 유형 재발 4회차) | Cleaning 기술팀 | 이유림 | 종결
WD-051 | 2026-08-02 | Cleaning | Random | 해당 없음 | L260802-04 | 1 Lot(25매) 중 21매 | 무작위한 영역에서 Particle 등의 Defect Count가 Spec보다 커서 불량으로 분류된 형태 | Macro/DF Inspection | Fume으로 인한 Particle 불량 | 무작위 Particle Count 초과 Lot Wet Clean 진행 후 재검사, FOUP 내부 Fume 잔류 여부 점검 | 세정 공정 강화, 공정 이후 세정 진행까지의 대기 시간 단축, Exhaust 배기 강화로 Fume 재흡착 방지 | 재계측·재검사 결과 Spec 이내 정상 범위 복귀 확인, 후속 Lot 재발 없음 (동일 유형 재발 5회차) | Cleaning 기술팀 | 이유림 | 종결
WD-052 | 2026-05-07 | Cleaning | Scratch | 해당 없음 | L260507-38 | 1 Lot(25매) 중 22매 | 브러시 접촉면 전반의 선형 Scratch가 Defect Count로 검출되어 불량으로 분류된 형태 | Macro/DF Inspection | Scrubber Brush 물리적 접촉으로 인한 Scratch 불량 | PVA Brush 마모 확인 후 이상 시 교체, Scratch Defect Count 전수 재검사로 심각도 판정 | Brush 압력·회전속도 최적화 | 조치 후 재검사 결과 25매 중 19매 정상 판정·6매 Reject 처리 | Cleaning 기술팀 | 이유림 | 종결
WD-052 | 2026-05-29 | Cleaning | Scratch | 해당 없음 | L260529-19 | 1 Lot(25매) 중 20매 | 브러시 접촉면 전반의 선형 Scratch가 Defect Count로 검출되어 불량으로 분류된 형태 | Macro/DF Inspection | Scrubber Brush 물리적 접촉으로 인한 Scratch 불량 | PVA Brush 마모 확인 후 이상 시 교체, Scratch Defect Count 전수 재검사로 심각도 판정 | Brush 압력·회전속도 최적화 | 조치 후 재검사 결과 25매 중 19매 정상 판정·6매 Reject 처리 (동일 유형 재발 2회차) | Cleaning 기술팀 | 이유림 | 종결
WD-052 | 2026-06-20 | Cleaning | Scratch | 해당 없음 | L260620-20 | 1 Lot(25매) 중 24매 | 브러시 접촉면 전반의 선형 Scratch가 Defect Count로 검출되어 불량으로 분류된 형태 | Macro/DF Inspection | Scrubber Brush 물리적 접촉으로 인한 Scratch 불량 | PVA Brush 마모 확인 후 이상 시 교체, Scratch Defect Count 전수 재검사로 심각도 판정 | Brush 압력·회전속도 최적화 | 조치 후 재검사 결과 25매 중 19매 정상 판정·6매 Reject 처리 (동일 유형 재발 3회차) | Cleaning 기술팀 | 이유림 | 종결
WD-052 | 2026-07-12 | Cleaning | Scratch | 해당 없음 | L260712-44 | 1 Lot(25매) 중 24매 | 브러시 접촉면 전반의 선형 Scratch가 Defect Count로 검출되어 불량으로 분류된 형태 | Macro/DF Inspection | Scrubber Brush 물리적 접촉으로 인한 Scratch 불량 | PVA Brush 마모 확인 후 이상 시 교체, Scratch Defect Count 전수 재검사로 심각도 판정 | Brush 압력·회전속도 최적화 | 조치 후 재검사 결과 25매 중 19매 정상 판정·6매 Reject 처리 (동일 유형 재발 4회차) | Cleaning 기술팀 | 이유림 | 종결
WD-052 | 2026-08-03 | Cleaning | Scratch | 해당 없음 | L260803-45 | 1 Lot(25매) 중 20매 | 브러시 접촉면 전반의 선형 Scratch가 Defect Count로 검출되어 불량으로 분류된 형태 | Macro/DF Inspection | Scrubber Brush 물리적 접촉으로 인한 Scratch 불량 | PVA Brush 마모 확인 후 이상 시 교체, Scratch Defect Count 전수 재검사로 심각도 판정 | Brush 압력·회전속도 최적화 | 조치 후 재검사 결과 25매 중 19매 정상 판정·6매 Reject 처리 (동일 유형 재발 5회차) | Cleaning 기술팀 | 이유림 | 종결
WD-053A | 2026-05-12 | Cleaning | Near-full | 해당 없음 | L260512-24 | 1 Lot(25매) 전량 | 전체 영역에서 잔류 Particle 및 금속 부산물 Defect Count가 Spec보다 커서 불량으로 분류된 형태 (케미컬 농도 부족) | Macro/DF Inspection | 케미컬 농도 부족으로 인한 전면 세정 불량 | 케미컬 저장소 및 이송 Nozzle 이상 유무 확인, 농도 부족 및 금속 부산물 검출 시 해당 Lot 전량 격리 후 Metallic Impurity 정밀분석 실시 | 실시간 농도계·온도 모니터링 시스템 점검 | 케미컬 저장소 농도 저하 확인 후 재보충, 정밀분석 결과 25매 중 17매 정상·8매 Reject | Cleaning 기술팀 | 이유림 | 종결
WD-053A | 2026-06-16 | Cleaning | Near-full | 해당 없음 | L260616-42 | 1 Lot(25매) 전량 | 전체 영역에서 잔류 Particle 및 금속 부산물 Defect Count가 Spec보다 커서 불량으로 분류된 형태 (케미컬 농도 부족) | Macro/DF Inspection | 케미컬 농도 부족으로 인한 전면 세정 불량 | 케미컬 저장소 및 이송 Nozzle 이상 유무 확인, 농도 부족 및 금속 부산물 검출 시 해당 Lot 전량 격리 후 Metallic Impurity 정밀분석 실시 | 실시간 농도계·온도 모니터링 시스템 점검 | 케미컬 저장소 농도 저하 확인 후 재보충, 정밀분석 결과 25매 중 17매 정상·8매 Reject (동일 유형 재발 2회차) | Cleaning 기술팀 | 이유림 | 종결
WD-053B | 2026-05-14 | Cleaning | Near-full | 해당 없음 | L260514-20 | 1 Lot(25매) 전량 | 전체 영역에서 잔류 Particle 및 금속 부산물 Defect Count가 Spec보다 커서 불량으로 분류된 형태 (케미컬 온도 부족) | Macro/DF Inspection | 케미컬 온도 부족으로 인한 전면 세정 불량 | 케미컬 저장소 및 이송 Nozzle 이상 유무 확인, 온도 부족 및 금속 부산물 검출 시 해당 Lot 전량 격리 후 Metallic Impurity 정밀분석 실시 | 실시간 농도계·온도 모니터링 시스템 점검 | 케미컬 저장소 히터 이상 확인 후 정비, 정밀분석 결과 25매 중 19매 정상·6매 Reject | Cleaning 기술팀 | 이유림 | 종결
WD-053B | 2026-06-18 | Cleaning | Near-full | 해당 없음 | L260618-29 | 1 Lot(25매) 전량 | 전체 영역에서 잔류 Particle 및 금속 부산물 Defect Count가 Spec보다 커서 불량으로 분류된 형태 (케미컬 온도 부족) | Macro/DF Inspection | 케미컬 온도 부족으로 인한 전면 세정 불량 | 케미컬 저장소 및 이송 Nozzle 이상 유무 확인, 온도 부족 및 금속 부산물 검출 시 해당 Lot 전량 격리 후 Metallic Impurity 정밀분석 실시 | 실시간 농도계·온도 모니터링 시스템 점검 | 케미컬 저장소 히터 이상 확인 후 정비, 정밀분석 결과 25매 중 19매 정상·6매 Reject (동일 유형 재발 2회차) | Cleaning 기술팀 | 이유림 | 종결
WD-053C | 2026-05-16 | Cleaning | Near-full | 해당 없음 | L260516-36 | 1 Lot(25매) 전량 | 전체 영역에서 표면 손상성 결함 Defect Count가 Spec보다 커서 불량으로 분류된 형태 (케미컬 농도 과다) | Macro/DF Inspection | 케미컬 농도 과다로 인한 전면 세정 불량(과세정) | 케미컬 저장소 및 이송 Nozzle 이상 유무 확인, 농도 과다 및 표면 손상성 결함 검출 시 해당 Lot 전량 격리 후 SEM 표면 정밀검사 실시 | 실시간 농도계·온도 모니터링 시스템 점검 | 케미컬 저장소 농도 과다 확인 후 재조정, SEM 정밀검사 결과 25매 중 21매 정상·4매 Reject | Cleaning 기술팀 | 이유림 | 종결
WD-053C | 2026-06-20 | Cleaning | Near-full | 해당 없음 | L260620-44 | 1 Lot(25매) 전량 | 전체 영역에서 표면 손상성 결함 Defect Count가 Spec보다 커서 불량으로 분류된 형태 (케미컬 농도 과다) | Macro/DF Inspection | 케미컬 농도 과다로 인한 전면 세정 불량(과세정) | 케미컬 저장소 및 이송 Nozzle 이상 유무 확인, 농도 과다 및 표면 손상성 결함 검출 시 해당 Lot 전량 격리 후 SEM 표면 정밀검사 실시 | 실시간 농도계·온도 모니터링 시스템 점검 | 케미컬 저장소 농도 과다 확인 후 재조정, SEM 정밀검사 결과 25매 중 21매 정상·4매 Reject (동일 유형 재발 2회차) | Cleaning 기술팀 | 이유림 | 종결
WD-053D | 2026-05-18 | Cleaning | Near-full | 해당 없음 | L260518-48 | 1 Lot(25매) 전량 | 전체 영역에서 표면 손상성 결함 Defect Count가 Spec보다 커서 불량으로 분류된 형태 (케미컬 온도 과다) | Macro/DF Inspection | 케미컬 온도 과다로 인한 전면 세정 불량(과세정) | 케미컬 저장소 및 이송 Nozzle 이상 유무 확인, 온도 과다 및 표면 손상성 결함 검출 시 해당 Lot 전량 격리 후 SEM 표면 정밀검사 실시 | 실시간 농도계·온도 모니터링 시스템 점검 | 케미컬 저장소 히터 과다 가동 확인 후 재조정, SEM 정밀검사 결과 25매 중 22매 정상·3매 Reject | Cleaning 기술팀 | 이유림 | 종결
WD-053D | 2026-06-22 | Cleaning | Near-full | 해당 없음 | L260622-13 | 1 Lot(25매) 전량 | 전체 영역에서 표면 손상성 결함 Defect Count가 Spec보다 커서 불량으로 분류된 형태 (케미컬 온도 과다) | Macro/DF Inspection | 케미컬 온도 과다로 인한 전면 세정 불량(과세정) | 케미컬 저장소 및 이송 Nozzle 이상 유무 확인, 온도 과다 및 표면 손상성 결함 검출 시 해당 Lot 전량 격리 후 SEM 표면 정밀검사 실시 | 실시간 농도계·온도 모니터링 시스템 점검 | 케미컬 저장소 히터 과다 가동 확인 후 재조정, SEM 정밀검사 결과 25매 중 22매 정상·3매 Reject (동일 유형 재발 2회차) | Cleaning 기술팀 | 이유림 | 종결
WD-054 | 2026-05-17 | Cleaning | Edge-Ring | 해당 없음 | L260517-36 | 1 Lot(25매) 중 16매 | Edge 영역 전체에 Watermark 등의 Defect Count가 Spec보다 커서 불량으로 분류된 형태 | SEM(Pattern Collapse Rate) | Marangoni Effect 활용 건조 시 Edge 영역 표면장력 불균일로 인한 Watermark 불량 | IPA 농도 재설정, 건조 시간 및 회전속도 재설정, Watermark 검출 Lot 재건조 후 재검사 | 초임계 건조 방식 도입 검토 | 재계측·재검사 결과 Spec 이내 정상 범위 복귀 확인, 후속 Lot 재발 없음 | Cleaning 기술팀 | 이유림 | 종결
WD-054 | 2026-06-12 | Cleaning | Edge-Ring | 해당 없음 | L260612-22 | 1 Lot(25매) 중 19매 | Edge 영역 전체에 Watermark 등의 Defect Count가 Spec보다 커서 불량으로 분류된 형태 | SEM(Pattern Collapse Rate) | Marangoni Effect 활용 건조 시 Edge 영역 표면장력 불균일로 인한 Watermark 불량 | IPA 농도 재설정, 건조 시간 및 회전속도 재설정, Watermark 검출 Lot 재건조 후 재검사 | 초임계 건조 방식 도입 검토 | 재계측·재검사 결과 Spec 이내 정상 범위 복귀 확인, 후속 Lot 재발 없음 (동일 유형 재발 2회차) | Cleaning 기술팀 | 이유림 | 종결
WD-054 | 2026-07-08 | Cleaning | Edge-Ring | 해당 없음 | L260708-19 | 1 Lot(25매) 중 16매 | Edge 영역 전체에 Watermark 등의 Defect Count가 Spec보다 커서 불량으로 분류된 형태 | SEM(Pattern Collapse Rate) | Marangoni Effect 활용 건조 시 Edge 영역 표면장력 불균일로 인한 Watermark 불량 | IPA 농도 재설정, 건조 시간 및 회전속도 재설정, Watermark 검출 Lot 재건조 후 재검사 | 초임계 건조 방식 도입 검토 | 재계측·재검사 결과 Spec 이내 정상 범위 복귀 확인, 후속 Lot 재발 없음 (동일 유형 재발 3회차) | Cleaning 기술팀 | 이유림 | 종결
WD-054 | 2026-08-03 | Cleaning | Edge-Ring | 해당 없음 | L260803-37 | 1 Lot(25매) 중 17매 | Edge 영역 전체에 Watermark 등의 Defect Count가 Spec보다 커서 불량으로 분류된 형태 | SEM(Pattern Collapse Rate) | Marangoni Effect 활용 건조 시 Edge 영역 표면장력 불균일로 인한 Watermark 불량 | IPA 농도 재설정, 건조 시간 및 회전속도 재설정, Watermark 검출 Lot 재건조 후 재검사 | 초임계 건조 방식 도입 검토 | 재계측·재검사 결과 Spec 이내 정상 범위 복귀 확인, 후속 Lot 재발 없음 (동일 유형 재발 4회차) | Cleaning 기술팀 | 이유림 | 종결
WD-055 | 2026-05-23 | Cleaning | Edge-Loc | 해당 없음 | L260523-28 | 1 Lot(25매) 중 5매 | Edge 영역 중 순환 유량이 부족한 국소 부위에 Particle 등의 Defect Count가 Spec보다 커서 불량으로 분류된 형태 | Macro/DF Inspection | Batch Type 배스 하부 Nozzle 분사 편차로 인한 Edge 국소 부위 세정 불량 | Edge 국소 부위 Particle 잔류 확인 시 해당 Lot Wet Clean 진행 후 재검사 | Bath 하부 Nozzle 배치·분사 패턴 재설계, 케미컬 배스 순환 유량 상향, Single Type 장비로의 전환 검토 | 재계측·재검사 결과 Spec 이내 정상 범위 복귀 확인, 후속 Lot 재발 없음 | Cleaning 기술팀 | 이유림 | 종결
WD-055 | 2026-06-16 | Cleaning | Edge-Loc | 해당 없음 | L260616-39 | 1 Lot(25매) 중 4매 | Edge 영역 중 순환 유량이 부족한 국소 부위에 Particle 등의 Defect Count가 Spec보다 커서 불량으로 분류된 형태 | Macro/DF Inspection | Batch Type 배스 하부 Nozzle 분사 편차로 인한 Edge 국소 부위 세정 불량 | Edge 국소 부위 Particle 잔류 확인 시 해당 Lot Wet Clean 진행 후 재검사 | Bath 하부 Nozzle 배치·분사 패턴 재설계, 케미컬 배스 순환 유량 상향, Single Type 장비로의 전환 검토 | 재계측·재검사 결과 Spec 이내 정상 범위 복귀 확인, 후속 Lot 재발 없음 (동일 유형 재발 2회차) | Cleaning 기술팀 | 이유림 | 종결
WD-055 | 2026-07-10 | Cleaning | Edge-Loc | 해당 없음 | L260710-07 | 1 Lot(25매) 중 6매 | Edge 영역 중 순환 유량이 부족한 국소 부위에 Particle 등의 Defect Count가 Spec보다 커서 불량으로 분류된 형태 | Macro/DF Inspection | Batch Type 배스 하부 Nozzle 분사 편차로 인한 Edge 국소 부위 세정 불량 | Edge 국소 부위 Particle 잔류 확인 시 해당 Lot Wet Clean 진행 후 재검사 | Bath 하부 Nozzle 배치·분사 패턴 재설계, 케미컬 배스 순환 유량 상향, Single Type 장비로의 전환 검토 | 재계측·재검사 결과 Spec 이내 정상 범위 복귀 확인, 후속 Lot 재발 없음 (동일 유형 재발 3회차) | Cleaning 기술팀 | 이유림 | 종결
WD-055 | 2026-08-03 | Cleaning | Edge-Loc | 해당 없음 | L260803-08 | 1 Lot(25매) 중 10매 | Edge 영역 중 순환 유량이 부족한 국소 부위에 Particle 등의 Defect Count가 Spec보다 커서 불량으로 분류된 형태 | Macro/DF Inspection | Batch Type 배스 하부 Nozzle 분사 편차로 인한 Edge 국소 부위 세정 불량 | Edge 국소 부위 Particle 잔류 확인 시 해당 Lot Wet Clean 진행 후 재검사 | Bath 하부 Nozzle 배치·분사 패턴 재설계, 케미컬 배스 순환 유량 상향, Single Type 장비로의 전환 검토 | 재계측·재검사 결과 Spec 이내 정상 범위 복귀 확인, 후속 Lot 재발 없음 (동일 유형 재발 4회차) | Cleaning 기술팀 | 이유림 | 종결
WD-056 | 2026-05-28 | Cleaning | Near-full | 해당 없음 | L260528-39 | 1 Lot(25매) 전량 | 전체 영역에서 Watermark 등의 Defect Count가 Spec보다 커서 불량으로 분류된 형태 | SEM(Pattern Collapse Rate) | Marangoni 건조 실패로 인한 전면 Watermark 불량 | IPA 농도 재설정, 건조 시간 및 회전속도 재설정, 전면 Watermark 검출 Lot 전량 격리 후 SEM으로 Pattern Collapse 발생 여부 확인 | 초임계 건조 방식 도입 검토 | 전수검사 결과 25 이내 정상 범위 복귀 확인 | Cleaning 기술팀 | 이유림 | 종결
WD-056 | 2026-07-01 | Cleaning | Near-full | 해당 없음 | L260701-10 | 1 Lot(25매) 전량 | 전체 영역에서 Watermark 등의 Defect Count가 Spec보다 커서 불량으로 분류된 형태 | SEM(Pattern Collapse Rate) | Marangoni 건조 실패로 인한 전면 Watermark 불량 | IPA 농도 재설정, 건조 시간 및 회전속도 재설정, 전면 Watermark 검출 Lot 전량 격리 후 SEM으로 Pattern Collapse 발생 여부 확인 | 초임계 건조 방식 도입 검토 | 전수검사 결과 25 이내 정상 범위 복귀 확인 (동일 유형 재발 2회차) | Cleaning 기술팀 | 이유림 | 종결
WD-056 | 2026-08-04 | Cleaning | Near-full | 해당 없음 | L260804-39 | 1 Lot(25매) 전량 | 전체 영역에서 Watermark 등의 Defect Count가 Spec보다 커서 불량으로 분류된 형태 | SEM(Pattern Collapse Rate) | Marangoni 건조 실패로 인한 전면 Watermark 불량 | IPA 농도 재설정, 건조 시간 및 회전속도 재설정, 전면 Watermark 검출 Lot 전량 격리 후 SEM으로 Pattern Collapse 발생 여부 확인 | 초임계 건조 방식 도입 검토 | 전수검사 결과 25 이내 정상 범위 복귀 확인 (동일 유형 재발 3회차) | Cleaning 기술팀 | 이유림 | 종결
WD-057A | 2026-06-02 | CMP | Center | 해당 없음 | L260602-32 | 1 Lot(25매) 중 16매 | 중심부의 Remaining Thickness(THK)가 Spec보다 커서 불량으로 분류된 형태 (Membrane 미세 Pinhole로 인한 압력 유출) | Post-CMP 광학 두께측정 | CMP Head 중심 Zone Membrane Pinhole로 인한 Under-Polishing 불량 | 중심 Zone에만 공압 주입한 후 압력 유지되는지 확인, Membrane 표면 Pinhole 검사 후 교체, 중심부 Remaining Thickness(THK) 재계측으로 정상화 확인 | Membrane 비정상 팽창·파손 여부 정기 점검 주기 수립 | Membrane 표면 미세 Pinhole 확인 후 교체, 정상 압력 유지 확인, 재연마 없이 후속 공정 진행 가능 판정 | CMP 기술팀 | 김창설 | 종결
WD-057A | 2026-07-07 | CMP | Center | 해당 없음 | L260707-34 | 1 Lot(25매) 중 24매 | 중심부의 Remaining Thickness(THK)가 Spec보다 커서 불량으로 분류된 형태 (Membrane 미세 Pinhole로 인한 압력 유출) | Post-CMP 광학 두께측정 | CMP Head 중심 Zone Membrane Pinhole로 인한 Under-Polishing 불량 | 중심 Zone에만 공압 주입한 후 압력 유지되는지 확인, Membrane 표면 Pinhole 검사 후 교체, 중심부 Remaining Thickness(THK) 재계측으로 정상화 확인 | Membrane 비정상 팽창·파손 여부 정기 점검 주기 수립 | Membrane 표면 미세 Pinhole 확인 후 교체, 정상 압력 유지 확인, 재연마 없이 후속 공정 진행 가능 판정 (동일 유형 재발 2회차) | CMP 기술팀 | 김창설 | 종결
WD-057B | 2026-06-03 | CMP | Center | 해당 없음 | L260603-29 | 1 Lot(25매) 중 24매 | 중심부의 Remaining Thickness(THK)가 Spec보다 커서 불량으로 분류된 형태 (Membrane Crack으로 인한 압력 유출) | Post-CMP 광학 두께측정 | CMP Head 중심 Zone Membrane Crack으로 인한 Under-Polishing 불량 | 중심 Zone에만 공압 주입한 후 압력 유지되는지 확인, Membrane Crack 여부 육안·가압 검사 후 교체, 중심부 Remaining Thickness(THK) 재계측으로 정상화 확인 | Membrane 비정상 팽창·파손 여부 정기 점검 주기 수립 | Membrane Crack 확인 후 교체, 정상 압력 유지 확인, 재연마 없이 후속 공정 진행 가능 판정 | CMP 기술팀 | 김창설 | 종결
WD-057B | 2026-07-08 | CMP | Center | 해당 없음 | L260708-09 | 1 Lot(25매) 중 24매 | 중심부의 Remaining Thickness(THK)가 Spec보다 커서 불량으로 분류된 형태 (Membrane Crack으로 인한 압력 유출) | Post-CMP 광학 두께측정 | CMP Head 중심 Zone Membrane Crack으로 인한 Under-Polishing 불량 | 중심 Zone에만 공압 주입한 후 압력 유지되는지 확인, Membrane Crack 여부 육안·가압 검사 후 교체, 중심부 Remaining Thickness(THK) 재계측으로 정상화 확인 | Membrane 비정상 팽창·파손 여부 정기 점검 주기 수립 | Membrane Crack 확인 후 교체, 정상 압력 유지 확인, 재연마 없이 후속 공정 진행 가능 판정 (동일 유형 재발 2회차) | CMP 기술팀 | 김창설 | 종결
WD-057C | 2026-06-04 | CMP | Center | 해당 없음 | L260604-24 | 1 Lot(25매) 중 18매 | 중심부의 Remaining Thickness(THK)가 Spec보다 커서 불량으로 분류된 형태 (O-Ring 실링 불량) | Post-CMP 광학 두께측정 | CMP Head 중심 Zone O-Ring 마모로 인한 Under-Polishing 불량 | 중심 Zone에만 공압 주입한 후 압력 유지되는지 확인, O-Ring 마모 상태 점검 후 교체, 중심부 Remaining Thickness(THK) 재계측으로 정상화 확인 | Zone간 O-Ring 정기 교체 주기 수립 | O-Ring 마모 한계치 초과 확인 후 교체, 정상 압력 유지 확인, 재연마 없이 후속 공정 진행 가능 판정 | CMP 기술팀 | 김창설 | 종결
WD-057C | 2026-07-09 | CMP | Center | 해당 없음 | L260709-06 | 1 Lot(25매) 중 19매 | 중심부의 Remaining Thickness(THK)가 Spec보다 커서 불량으로 분류된 형태 (O-Ring 실링 불량) | Post-CMP 광학 두께측정 | CMP Head 중심 Zone O-Ring 마모로 인한 Under-Polishing 불량 | 중심 Zone에만 공압 주입한 후 압력 유지되는지 확인, O-Ring 마모 상태 점검 후 교체, 중심부 Remaining Thickness(THK) 재계측으로 정상화 확인 | Zone간 O-Ring 정기 교체 주기 수립 | O-Ring 마모 한계치 초과 확인 후 교체, 정상 압력 유지 확인, 재연마 없이 후속 공정 진행 가능 판정 (동일 유형 재발 2회차) | CMP 기술팀 | 김창설 | 종결
WD-058 | 2026-06-07 | CMP | Donut | 해당 없음 | L260607-12 | 1 Lot(25매) 중 16매 | Ring 안쪽 특정 반경대의 Remaining Thickness(THK)가 Spec보다 작아서 불량으로 분류된 형태 | Post-CMP 광학 두께측정 | Retainer Ring 안쪽 압력 전이구간으로 인한 Polishing 양의 편차 불량 | 압력 프로파일 실측 점검, 반경대별 Remaining Thickness(THK) 재계측으로 Spec 이탈 범위 확정 | Retainer Ring 높이·외경 스펙 재검토 | 재계측·재검사 결과 Spec 이내 정상 범위 복귀 확인, 후속 Lot 재발 없음 | CMP 기술팀 | 김창설 | 종결
WD-058 | 2026-06-26 | CMP | Donut | 해당 없음 | L260626-43 | 1 Lot(25매) 중 15매 | Ring 안쪽 특정 반경대의 Remaining Thickness(THK)가 Spec보다 작아서 불량으로 분류된 형태 | Post-CMP 광학 두께측정 | Retainer Ring 안쪽 압력 전이구간으로 인한 Polishing 양의 편차 불량 | 압력 프로파일 실측 점검, 반경대별 Remaining Thickness(THK) 재계측으로 Spec 이탈 범위 확정 | Retainer Ring 높이·외경 스펙 재검토 | 재계측·재검사 결과 Spec 이내 정상 범위 복귀 확인, 후속 Lot 재발 없음 (동일 유형 재발 2회차) | CMP 기술팀 | 김창설 | 종결
WD-058 | 2026-07-15 | CMP | Donut | 해당 없음 | L260715-08 | 1 Lot(25매) 중 19매 | Ring 안쪽 특정 반경대의 Remaining Thickness(THK)가 Spec보다 작아서 불량으로 분류된 형태 | Post-CMP 광학 두께측정 | Retainer Ring 안쪽 압력 전이구간으로 인한 Polishing 양의 편차 불량 | 압력 프로파일 실측 점검, 반경대별 Remaining Thickness(THK) 재계측으로 Spec 이탈 범위 확정 | Retainer Ring 높이·외경 스펙 재검토 | 재계측·재검사 결과 Spec 이내 정상 범위 복귀 확인, 후속 Lot 재발 없음 (동일 유형 재발 3회차) | CMP 기술팀 | 김창설 | 종결
WD-058 | 2026-08-03 | CMP | Donut | 해당 없음 | L260803-04 | 1 Lot(25매) 중 15매 | Ring 안쪽 특정 반경대의 Remaining Thickness(THK)가 Spec보다 작아서 불량으로 분류된 형태 | Post-CMP 광학 두께측정 | Retainer Ring 안쪽 압력 전이구간으로 인한 Polishing 양의 편차 불량 | 압력 프로파일 실측 점검, 반경대별 Remaining Thickness(THK) 재계측으로 Spec 이탈 범위 확정 | Retainer Ring 높이·외경 스펙 재검토 | 재계측·재검사 결과 Spec 이내 정상 범위 복귀 확인, 후속 Lot 재발 없음 (동일 유형 재발 4회차) | CMP 기술팀 | 김창설 | 종결
WD-059 | 2026-06-12 | CMP | Edge-Ring | 해당 없음 | L260612-06 | 1 Lot(25매) 중 15매 | Edge 영역 전체의 Remaining Thickness(THK)가 Spec보다 커서 불량으로 분류된 형태 | Post-CMP 광학 두께측정 | Retainer Ring 마모로 인한 Edge Under-Polishing 불량 | Retainer Ring 마모 점검 후 이상 시 높이·외경 스펙 기준 교체, Edge 영역 Remaining Thickness(THK) 재계측으로 정상화 확인 | Retainer Ring 정기 측정 및 교체 주기 관리 강화 | 재계측·재검사 결과 Spec 이내 정상 범위 복귀 확인, 후속 Lot 재발 없음 | CMP 기술팀 | 김창설 | 종결
WD-059 | 2026-06-30 | CMP | Edge-Ring | 해당 없음 | L260630-34 | 1 Lot(25매) 중 22매 | Edge 영역 전체의 Remaining Thickness(THK)가 Spec보다 커서 불량으로 분류된 형태 | Post-CMP 광학 두께측정 | Retainer Ring 마모로 인한 Edge Under-Polishing 불량 | Retainer Ring 마모 점검 후 이상 시 높이·외경 스펙 기준 교체, Edge 영역 Remaining Thickness(THK) 재계측으로 정상화 확인 | Retainer Ring 정기 측정 및 교체 주기 관리 강화 | 재계측·재검사 결과 Spec 이내 정상 범위 복귀 확인, 후속 Lot 재발 없음 (동일 유형 재발 2회차) | CMP 기술팀 | 김창설 | 종결
WD-059 | 2026-07-18 | CMP | Edge-Ring | 해당 없음 | L260718-34 | 1 Lot(25매) 중 16매 | Edge 영역 전체의 Remaining Thickness(THK)가 Spec보다 커서 불량으로 분류된 형태 | Post-CMP 광학 두께측정 | Retainer Ring 마모로 인한 Edge Under-Polishing 불량 | Retainer Ring 마모 점검 후 이상 시 높이·외경 스펙 기준 교체, Edge 영역 Remaining Thickness(THK) 재계측으로 정상화 확인 | Retainer Ring 정기 측정 및 교체 주기 관리 강화 | 재계측·재검사 결과 Spec 이내 정상 범위 복귀 확인, 후속 Lot 재발 없음 (동일 유형 재발 3회차) | CMP 기술팀 | 김창설 | 종결
WD-059 | 2026-08-05 | CMP | Edge-Ring | 해당 없음 | L260805-44 | 1 Lot(25매) 중 22매 | Edge 영역 전체의 Remaining Thickness(THK)가 Spec보다 커서 불량으로 분류된 형태 | Post-CMP 광학 두께측정 | Retainer Ring 마모로 인한 Edge Under-Polishing 불량 | Retainer Ring 마모 점검 후 이상 시 높이·외경 스펙 기준 교체, Edge 영역 Remaining Thickness(THK) 재계측으로 정상화 확인 | Retainer Ring 정기 측정 및 교체 주기 관리 강화 | 재계측·재검사 결과 Spec 이내 정상 범위 복귀 확인, 후속 Lot 재발 없음 (동일 유형 재발 4회차) | CMP 기술팀 | 김창설 | 종결
WD-060 | 2026-06-17 | CMP | Edge-Loc | 장비 구조 의존 | L260617-29 | 1 Lot(25매) 중 6매 | Edge 영역 중 Joint 인접 부위에 Particle 등의 Defect Count가 Spec보다 커서 불량으로 분류된 형태 | Inspection(DF) | Retainer Ring Joint로 인한 방향성 Particle 불량 | Joint 부근 마모 및 오염 확인, Particle Count 초과 검출 Lot 재검사 | Joint 부근 Particle·Polishing 양상 집중 모니터링 | 재계측·재검사 결과 Spec 이내 정상 범위 복귀 확인, 후속 Lot 재발 없음 | CMP 기술팀 | 김창설 | 종결
WD-060 | 2026-07-03 | CMP | Edge-Loc | 장비 구조 의존 | L260703-48 | 1 Lot(25매) 중 8매 | Edge 영역 중 Joint 인접 부위에 Particle 등의 Defect Count가 Spec보다 커서 불량으로 분류된 형태 | Inspection(DF) | Retainer Ring Joint로 인한 방향성 Particle 불량 | Joint 부근 마모 및 오염 확인, Particle Count 초과 검출 Lot 재검사 | Joint 부근 Particle·Polishing 양상 집중 모니터링 | 재계측·재검사 결과 Spec 이내 정상 범위 복귀 확인, 후속 Lot 재발 없음 (동일 유형 재발 2회차) | CMP 기술팀 | 김창설 | 종결
WD-060 | 2026-07-19 | CMP | Edge-Loc | 장비 구조 의존 | L260719-22 | 1 Lot(25매) 중 4매 | Edge 영역 중 Joint 인접 부위에 Particle 등의 Defect Count가 Spec보다 커서 불량으로 분류된 형태 | Inspection(DF) | Retainer Ring Joint로 인한 방향성 Particle 불량 | Joint 부근 마모 및 오염 확인, Particle Count 초과 검출 Lot 재검사 | Joint 부근 Particle·Polishing 양상 집중 모니터링 | 재계측·재검사 결과 Spec 이내 정상 범위 복귀 확인, 후속 Lot 재발 없음 (동일 유형 재발 3회차) | CMP 기술팀 | 김창설 | 종결
WD-060 | 2026-08-04 | CMP | Edge-Loc | 장비 구조 의존 | L260804-40 | 1 Lot(25매) 중 5매 | Edge 영역 중 Joint 인접 부위에 Particle 등의 Defect Count가 Spec보다 커서 불량으로 분류된 형태 | Inspection(DF) | Retainer Ring Joint로 인한 방향성 Particle 불량 | Joint 부근 마모 및 오염 확인, Particle Count 초과 검출 Lot 재검사 | Joint 부근 Particle·Polishing 양상 집중 모니터링 | 재계측·재검사 결과 Spec 이내 정상 범위 복귀 확인, 후속 Lot 재발 없음 (동일 유형 재발 4회차) | CMP 기술팀 | 김창설 | 종결
WD-061 | 2026-06-22 | CMP | Loc | 해당 없음 | L260622-07 | 1 Lot(25매) 중 9매 | 국소 영역에 Scratch 등의 Defect Count가 Spec보다 커서 불량으로 분류된 형태 | Inspection(DF) | Pad Pore 막힘으로 인한 국소 부위 Scratch 불량 | Pad Pore 점검 및 Cleaning, Scratch Defect Count 재검사로 심각도 판정 | Pad Conditioning 강화, Pore 구조 개선 Pad 채택 | 조치 후 재검사 결과 25매 중 19매 정상 판정·6매 Reject 처리 | CMP 기술팀 | 김창설 | 종결
WD-061 | 2026-07-06 | CMP | Loc | 해당 없음 | L260706-48 | 1 Lot(25매) 중 7매 | 국소 영역에 Scratch 등의 Defect Count가 Spec보다 커서 불량으로 분류된 형태 | Inspection(DF) | Pad Pore 막힘으로 인한 국소 부위 Scratch 불량 | Pad Pore 점검 및 Cleaning, Scratch Defect Count 재검사로 심각도 판정 | Pad Conditioning 강화, Pore 구조 개선 Pad 채택 | 조치 후 재검사 결과 25매 중 19매 정상 판정·6매 Reject 처리 (동일 유형 재발 2회차) | CMP 기술팀 | 김창설 | 종결
WD-061 | 2026-07-20 | CMP | Loc | 해당 없음 | L260720-45 | 1 Lot(25매) 중 10매 | 국소 영역에 Scratch 등의 Defect Count가 Spec보다 커서 불량으로 분류된 형태 | Inspection(DF) | Pad Pore 막힘으로 인한 국소 부위 Scratch 불량 | Pad Pore 점검 및 Cleaning, Scratch Defect Count 재검사로 심각도 판정 | Pad Conditioning 강화, Pore 구조 개선 Pad 채택 | 조치 후 재검사 결과 25매 중 19매 정상 판정·6매 Reject 처리 (동일 유형 재발 3회차) | CMP 기술팀 | 김창설 | 종결
WD-061 | 2026-08-03 | CMP | Loc | 해당 없음 | L260803-44 | 1 Lot(25매) 중 10매 | 국소 영역에 Scratch 등의 Defect Count가 Spec보다 커서 불량으로 분류된 형태 | Inspection(DF) | Pad Pore 막힘으로 인한 국소 부위 Scratch 불량 | Pad Pore 점검 및 Cleaning, Scratch Defect Count 재검사로 심각도 판정 | Pad Conditioning 강화, Pore 구조 개선 Pad 채택 | 조치 후 재검사 결과 25매 중 19매 정상 판정·6매 Reject 처리 (동일 유형 재발 4회차) | CMP 기술팀 | 김창설 | 종결
WD-062 | 2026-06-27 | CMP | Random | 해당 없음 | L260627-27 | 1 Lot(25매) 중 9매 | 무작위한 영역에서 Scratch 등의 Defect Count가 Spec보다 커서 불량으로 분류된 형태 | Inspection(DF) | Slurry 입자 Agglomeration으로 인한 Scratch 불량 | Slurry Filter 여과율 실측 확인, 무작위 Scratch Defect Count 초과 Lot 재검사 | Slurry Filter 여과율 관리, Agglomeration 모니터링 | 재계측·재검사 결과 Spec 이내 정상 범위 복귀 확인, 후속 Lot 재발 없음 | CMP 기술팀 | 김창설 | 종결
WD-062 | 2026-07-10 | CMP | Random | 해당 없음 | L260710-08 | 1 Lot(25매) 중 4매 | 무작위한 영역에서 Scratch 등의 Defect Count가 Spec보다 커서 불량으로 분류된 형태 | Inspection(DF) | Slurry 입자 Agglomeration으로 인한 Scratch 불량 | Slurry Filter 여과율 실측 확인, 무작위 Scratch Defect Count 초과 Lot 재검사 | Slurry Filter 여과율 관리, Agglomeration 모니터링 | 재계측·재검사 결과 Spec 이내 정상 범위 복귀 확인, 후속 Lot 재발 없음 (동일 유형 재발 2회차) | CMP 기술팀 | 김창설 | 종결
WD-062 | 2026-07-23 | CMP | Random | 해당 없음 | L260723-14 | 1 Lot(25매) 중 4매 | 무작위한 영역에서 Scratch 등의 Defect Count가 Spec보다 커서 불량으로 분류된 형태 | Inspection(DF) | Slurry 입자 Agglomeration으로 인한 Scratch 불량 | Slurry Filter 여과율 실측 확인, 무작위 Scratch Defect Count 초과 Lot 재검사 | Slurry Filter 여과율 관리, Agglomeration 모니터링 | 재계측·재검사 결과 Spec 이내 정상 범위 복귀 확인, 후속 Lot 재발 없음 (동일 유형 재발 3회차) | CMP 기술팀 | 김창설 | 종결
WD-062 | 2026-08-05 | CMP | Random | 해당 없음 | L260805-09 | 1 Lot(25매) 중 7매 | 무작위한 영역에서 Scratch 등의 Defect Count가 Spec보다 커서 불량으로 분류된 형태 | Inspection(DF) | Slurry 입자 Agglomeration으로 인한 Scratch 불량 | Slurry Filter 여과율 실측 확인, 무작위 Scratch Defect Count 초과 Lot 재검사 | Slurry Filter 여과율 관리, Agglomeration 모니터링 | 재계측·재검사 결과 Spec 이내 정상 범위 복귀 확인, 후속 Lot 재발 없음 (동일 유형 재발 4회차) | CMP 기술팀 | 김창설 | 종결
WD-063A | 2026-07-02 | CMP | Scratch | 해당 없음 | L260702-08 | 1 Lot(25매) 중 23매 | 임의 방향의 선형 Scratch가 Defect Count로 검출되어 불량으로 분류된 형태 (Slurry 내 강체 입자) | Inspection(DF) | Slurry 내 강체 입자로 인한 Scratch 불량 | Slurry Filter 여과 상태 점검, Scratch Defect Count 전수 재검사로 심각도 판정 | 고분자(Polymer) 연마입자 대체 검토, Slurry Filter 여과율 관리 강화 | Slurry Filter 여과 불량 확인 후 교체, 재검사 결과 14매 중 10매 정상 판정·4매 Reject 처리 | CMP 기술팀 | 김창설 | 종결
WD-063A | 2026-07-13 | CMP | Scratch | 해당 없음 | L260713-07 | 1 Lot(25매) 중 21매 | 임의 방향의 선형 Scratch가 Defect Count로 검출되어 불량으로 분류된 형태 (Slurry 내 강체 입자) | Inspection(DF) | Slurry 내 강체 입자로 인한 Scratch 불량 | Slurry Filter 여과 상태 점검, Scratch Defect Count 전수 재검사로 심각도 판정 | 고분자(Polymer) 연마입자 대체 검토, Slurry Filter 여과율 관리 강화 | Slurry Filter 여과 불량 확인 후 교체, 재검사 결과 14매 중 10매 정상 판정·4매 Reject 처리 (동일 유형 재발 2회차) | CMP 기술팀 | 김창설 | 종결
WD-063A | 2026-07-24 | CMP | Scratch | 해당 없음 | L260724-33 | 1 Lot(25매) 중 24매 | 임의 방향의 선형 Scratch가 Defect Count로 검출되어 불량으로 분류된 형태 (Slurry 내 강체 입자) | Inspection(DF) | Slurry 내 강체 입자로 인한 Scratch 불량 | Slurry Filter 여과 상태 점검, Scratch Defect Count 전수 재검사로 심각도 판정 | 고분자(Polymer) 연마입자 대체 검토, Slurry Filter 여과율 관리 강화 | Slurry Filter 여과 불량 확인 후 교체, 재검사 결과 14매 중 10매 정상 판정·4매 Reject 처리 (동일 유형 재발 3회차) | CMP 기술팀 | 김창설 | 종결
WD-063A | 2026-08-04 | CMP | Scratch | 해당 없음 | L260804-23 | 1 Lot(25매) 중 23매 | 임의 방향의 선형 Scratch가 Defect Count로 검출되어 불량으로 분류된 형태 (Slurry 내 강체 입자) | Inspection(DF) | Slurry 내 강체 입자로 인한 Scratch 불량 | Slurry Filter 여과 상태 점검, Scratch Defect Count 전수 재검사로 심각도 판정 | 고분자(Polymer) 연마입자 대체 검토, Slurry Filter 여과율 관리 강화 | Slurry Filter 여과 불량 확인 후 교체, 재검사 결과 14매 중 10매 정상 판정·4매 Reject 처리 (동일 유형 재발 4회차) | CMP 기술팀 | 김창설 | 종결
WD-063B | 2026-07-04 | CMP | Scratch | 해당 없음 | L260704-05 | 1 Lot(25매) 중 22매 | 임의 방향의 선형 Scratch가 Defect Count로 검출되어 불량으로 분류된 형태 (Pad Pore 부산물) | Inspection(DF) | Pad Pore 부산물로 인한 Scratch 불량 | Scratch Defect Count 초과 확인 시 해당 Lot 전수 재검사로 심각도 판정, Pad Conditioning 상태 즉시 점검 | Pad Pore 구조 개선, CVD Conditioner 개선 | 조치 후 재검사 결과 11매 중 9매 정상 판정·2매 Reject 처리 | CMP 기술팀 | 김창설 | 종결
WD-063B | 2026-07-14 | CMP | Scratch | 해당 없음 | L260714-23 | 1 Lot(25매) 중 25매 | 임의 방향의 선형 Scratch가 Defect Count로 검출되어 불량으로 분류된 형태 (Pad Pore 부산물) | Inspection(DF) | Pad Pore 부산물로 인한 Scratch 불량 | Scratch Defect Count 초과 확인 시 해당 Lot 전수 재검사로 심각도 판정, Pad Conditioning 상태 즉시 점검 | Pad Pore 구조 개선, CVD Conditioner 개선 | 조치 후 재검사 결과 11매 중 9매 정상 판정·2매 Reject 처리 (동일 유형 재발 2회차) | CMP 기술팀 | 김창설 | 종결
WD-063B | 2026-07-24 | CMP | Scratch | 해당 없음 | L260724-46 | 1 Lot(25매) 중 16매 | 임의 방향의 선형 Scratch가 Defect Count로 검출되어 불량으로 분류된 형태 (Pad Pore 부산물) | Inspection(DF) | Pad Pore 부산물로 인한 Scratch 불량 | Scratch Defect Count 초과 확인 시 해당 Lot 전수 재검사로 심각도 판정, Pad Conditioning 상태 즉시 점검 | Pad Pore 구조 개선, CVD Conditioner 개선 | 조치 후 재검사 결과 11매 중 9매 정상 판정·2매 Reject 처리 (동일 유형 재발 3회차) | CMP 기술팀 | 김창설 | 종결
WD-063B | 2026-08-03 | CMP | Scratch | 해당 없음 | L260803-24 | 1 Lot(25매) 중 22매 | 임의 방향의 선형 Scratch가 Defect Count로 검출되어 불량으로 분류된 형태 (Pad Pore 부산물) | Inspection(DF) | Pad Pore 부산물로 인한 Scratch 불량 | Scratch Defect Count 초과 확인 시 해당 Lot 전수 재검사로 심각도 판정, Pad Conditioning 상태 즉시 점검 | Pad Pore 구조 개선, CVD Conditioner 개선 | 조치 후 재검사 결과 11매 중 9매 정상 판정·2매 Reject 처리 (동일 유형 재발 4회차) | CMP 기술팀 | 김창설 | 종결
WD-064A | 2026-07-07 | CMP | Near-full | 해당 없음 | L260707-32 | 1 Lot(25매) 전량 | 전체 영역의 Remaining Thickness(THK)가 Spec보다 크게 측정된 형태 (연마 부족, EPD Under 오검출) | Post-CMP 광학 두께측정 | EPD(End Point Detection) Under 오검출로 인한 전면 Under-Polishing 불량 | EPD Under 오검출 확인 시 즉시 공정 중단, 전면 THK 과다 Lot 전량 격리 후 전수검사 | 다파장 EPD 프로그램 도입, EPD 신호 이중검증 | EPD 신호 조기 종료 판독 확인, 전수검사 결과 25매 중 18매 정상·7매 Reject | CMP 기술팀 | 김창설 | 종결
WD-064A | 2026-08-05 | CMP | Near-full | 해당 없음 | L260805-03 | 1 Lot(25매) 전량 | 전체 영역의 Remaining Thickness(THK)가 Spec보다 크게 측정된 형태 (연마 부족, EPD Under 오검출) | Post-CMP 광학 두께측정 | EPD(End Point Detection) Under 오검출로 인한 전면 Under-Polishing 불량 | EPD Under 오검출 확인 시 즉시 공정 중단, 전면 THK 과다 Lot 전량 격리 후 전수검사 | 다파장 EPD 프로그램 도입, EPD 신호 이중검증 | EPD 신호 조기 종료 판독 확인, 전수검사 결과 25매 중 18매 정상·7매 Reject (동일 유형 재발 2회차) | CMP 기술팀 | 김창설 | 종결
WD-064B | 2026-07-09 | CMP | Near-full | 해당 없음 | L260709-10 | 1 Lot(25매) 전량 | 전체 영역의 Remaining Thickness(THK)가 Spec보다 작게 측정된 형태 (과연마, EPD Over 오검출) | Post-CMP 광학 두께측정 | EPD(End Point Detection) Over 오검출로 인한 전면 Over-Polishing 불량 | EPD Over 오검출 확인 시 즉시 공정 중단, 전면 THK 과소 Lot 전량 격리 후 전수검사 | 다파장 EPD 프로그램 도입, EPD 신호 이중검증 | EPD 신호 지연 종료 판독 확인, 전수검사 결과 25매 중 15매 정상·10매 Reject | CMP 기술팀 | 김창설 | 종결
WD-064B | 2026-08-05 | CMP | Near-full | 해당 없음 | L260805-13 | 1 Lot(25매) 전량 | 전체 영역의 Remaining Thickness(THK)가 Spec보다 작게 측정된 형태 (과연마, EPD Over 오검출) | Post-CMP 광학 두께측정 | EPD(End Point Detection) Over 오검출로 인한 전면 Over-Polishing 불량 | EPD Over 오검출 확인 시 즉시 공정 중단, 전면 THK 과소 Lot 전량 격리 후 전수검사 | 다파장 EPD 프로그램 도입, EPD 신호 이중검증 | EPD 신호 지연 종료 판독 확인, 전수검사 결과 25매 중 15매 정상·10매 Reject (동일 유형 재발 2회차) | CMP 기술팀 | 김창설 | 종결
WD-065 | 2026-07-13 | CMP | Center | 해당 없음 | L260713-14 | 1 Lot(25매) 중 21매 | 중심부의 Remaining Thickness(THK)가 Spec보다 작아서 불량으로 분류된 형태 | Post-CMP 광학 두께측정 | CMP Slurry Nozzle 위치 편중으로 인한 Over-Polishing 불량 | Nozzle의 물리적 위치 재정렬, 중심부 Remaining Thickness(THK) 재계측으로 정상화 확인 | Slurry가 Pad 전체에 균일하게 퍼지도록 Spray Pattern 재설계 | 재계측·재검사 결과 Spec 이내 정상 범위 복귀 확인, 후속 Lot 재발 없음 | CMP 기술팀 | 김창설 | 종결
WD-065 | 2026-07-20 | CMP | Center | 해당 없음 | L260720-46 | 1 Lot(25매) 중 22매 | 중심부의 Remaining Thickness(THK)가 Spec보다 작아서 불량으로 분류된 형태 | Post-CMP 광학 두께측정 | CMP Slurry Nozzle 위치 편중으로 인한 Over-Polishing 불량 | Nozzle의 물리적 위치 재정렬, 중심부 Remaining Thickness(THK) 재계측으로 정상화 확인 | Slurry가 Pad 전체에 균일하게 퍼지도록 Spray Pattern 재설계 | 재계측·재검사 결과 Spec 이내 정상 범위 복귀 확인, 후속 Lot 재발 없음 (동일 유형 재발 2회차) | CMP 기술팀 | 김창설 | 종결
WD-065 | 2026-07-27 | CMP | Center | 해당 없음 | L260727-47 | 1 Lot(25매) 중 20매 | 중심부의 Remaining Thickness(THK)가 Spec보다 작아서 불량으로 분류된 형태 | Post-CMP 광학 두께측정 | CMP Slurry Nozzle 위치 편중으로 인한 Over-Polishing 불량 | Nozzle의 물리적 위치 재정렬, 중심부 Remaining Thickness(THK) 재계측으로 정상화 확인 | Slurry가 Pad 전체에 균일하게 퍼지도록 Spray Pattern 재설계 | 재계측·재검사 결과 Spec 이내 정상 범위 복귀 확인, 후속 Lot 재발 없음 (동일 유형 재발 3회차) | CMP 기술팀 | 김창설 | 종결
WD-065 | 2026-08-03 | CMP | Center | 해당 없음 | L260803-23 | 1 Lot(25매) 중 21매 | 중심부의 Remaining Thickness(THK)가 Spec보다 작아서 불량으로 분류된 형태 | Post-CMP 광학 두께측정 | CMP Slurry Nozzle 위치 편중으로 인한 Over-Polishing 불량 | Nozzle의 물리적 위치 재정렬, 중심부 Remaining Thickness(THK) 재계측으로 정상화 확인 | Slurry가 Pad 전체에 균일하게 퍼지도록 Spray Pattern 재설계 | 재계측·재검사 결과 Spec 이내 정상 범위 복귀 확인, 후속 Lot 재발 없음 (동일 유형 재발 4회차) | CMP 기술팀 | 김창설 | 종결
WD-066 | 2026-07-18 | CMP | Donut | 해당 없음 | L260718-38 | 1 Lot(25매) 중 23매 | 특정 반경대의 Remaining Thickness(THK)가 Spec보다 커서 불량으로 분류된 형태 | Post-CMP 광학 두께측정 | Pad Conditioning Sweep 경로에 따른 마모로 인한 Polishing 양의 편차 불량 | PCR(Pad Cutting Rate) 실측 점검, 반경대별 Remaining Thickness(THK) 재계측으로 Spec 이탈 범위 확정 | Sweep 경로 최적화 | 재계측·재검사 결과 Spec 이내 정상 범위 복귀 확인, 후속 Lot 재발 없음 | CMP 기술팀 | 김창설 | 종결
WD-066 | 2026-07-24 | CMP | Donut | 해당 없음 | L260724-14 | 1 Lot(25매) 중 19매 | 특정 반경대의 Remaining Thickness(THK)가 Spec보다 커서 불량으로 분류된 형태 | Post-CMP 광학 두께측정 | Pad Conditioning Sweep 경로에 따른 마모로 인한 Polishing 양의 편차 불량 | PCR(Pad Cutting Rate) 실측 점검, 반경대별 Remaining Thickness(THK) 재계측으로 Spec 이탈 범위 확정 | Sweep 경로 최적화 | 재계측·재검사 결과 Spec 이내 정상 범위 복귀 확인, 후속 Lot 재발 없음 (동일 유형 재발 2회차) | CMP 기술팀 | 김창설 | 종결
WD-066 | 2026-07-30 | CMP | Donut | 해당 없음 | L260730-23 | 1 Lot(25매) 중 19매 | 특정 반경대의 Remaining Thickness(THK)가 Spec보다 커서 불량으로 분류된 형태 | Post-CMP 광학 두께측정 | Pad Conditioning Sweep 경로에 따른 마모로 인한 Polishing 양의 편차 불량 | PCR(Pad Cutting Rate) 실측 점검, 반경대별 Remaining Thickness(THK) 재계측으로 Spec 이탈 범위 확정 | Sweep 경로 최적화 | 재계측·재검사 결과 Spec 이내 정상 범위 복귀 확인, 후속 Lot 재발 없음 (동일 유형 재발 3회차) | CMP 기술팀 | 김창설 | 종결
WD-066 | 2026-08-05 | CMP | Donut | 해당 없음 | L260805-21 | 1 Lot(25매) 중 21매 | 특정 반경대의 Remaining Thickness(THK)가 Spec보다 커서 불량으로 분류된 형태 | Post-CMP 광학 두께측정 | Pad Conditioning Sweep 경로에 따른 마모로 인한 Polishing 양의 편차 불량 | PCR(Pad Cutting Rate) 실측 점검, 반경대별 Remaining Thickness(THK) 재계측으로 Spec 이탈 범위 확정 | Sweep 경로 최적화 | 재계측·재검사 결과 Spec 이내 정상 범위 복귀 확인, 후속 Lot 재발 없음 (동일 유형 재발 4회차) | CMP 기술팀 | 김창설 | 종결
WD-067 | 2026-07-23 | CMP | Loc | 장비 구조 의존 | L260723-22 | 1 Lot(25매) 중 7매 | Turn-around Point 대응 위치의 Remaining Thickness(THK)가 Spec보다 작아서 불량으로 분류된 형태 | Post-CMP 광학 두께측정 | Conditioner Disk Sweep Turn-around Point 편차로 인한 방향성 Over-Polishing 불량 | Turn-around Point 대응 위치 Remaining Thickness(THK) Spec 이탈 확인 시 해당 Lot 격리 후 재계측 | Sweep 가속·감속 구간 재설계 | 재계측·재검사 결과 Spec 이내 정상 범위 복귀 확인, 후속 Lot 재발 없음 | CMP 기술팀 | 김창설 | 모니터링 중 (효과검증 진행)
WD-067 | 2026-07-27 | CMP | Loc | 장비 구조 의존 | L260727-36 | 1 Lot(25매) 중 9매 | Turn-around Point 대응 위치의 Remaining Thickness(THK)가 Spec보다 작아서 불량으로 분류된 형태 | Post-CMP 광학 두께측정 | Conditioner Disk Sweep Turn-around Point 편차로 인한 방향성 Over-Polishing 불량 | Turn-around Point 대응 위치 Remaining Thickness(THK) Spec 이탈 확인 시 해당 Lot 격리 후 재계측 | Sweep 가속·감속 구간 재설계 | 재계측·재검사 결과 Spec 이내 정상 범위 복귀 확인, 후속 Lot 재발 없음 (동일 유형 재발 2회차) | CMP 기술팀 | 김창설 | 모니터링 중 (효과검증 진행)
WD-067 | 2026-07-31 | CMP | Loc | 장비 구조 의존 | L260731-37 | 1 Lot(25매) 중 5매 | Turn-around Point 대응 위치의 Remaining Thickness(THK)가 Spec보다 작아서 불량으로 분류된 형태 | Post-CMP 광학 두께측정 | Conditioner Disk Sweep Turn-around Point 편차로 인한 방향성 Over-Polishing 불량 | Turn-around Point 대응 위치 Remaining Thickness(THK) Spec 이탈 확인 시 해당 Lot 격리 후 재계측 | Sweep 가속·감속 구간 재설계 | 재계측·재검사 결과 Spec 이내 정상 범위 복귀 확인, 후속 Lot 재발 없음 (동일 유형 재발 3회차) | CMP 기술팀 | 김창설 | 모니터링 중 (효과검증 진행)
WD-067 | 2026-08-04 | CMP | Loc | 장비 구조 의존 | L260804-06 | 1 Lot(25매) 중 9매 | Turn-around Point 대응 위치의 Remaining Thickness(THK)가 Spec보다 작아서 불량으로 분류된 형태 | Post-CMP 광학 두께측정 | Conditioner Disk Sweep Turn-around Point 편차로 인한 방향성 Over-Polishing 불량 | Turn-around Point 대응 위치 Remaining Thickness(THK) Spec 이탈 확인 시 해당 Lot 격리 후 재계측 | Sweep 가속·감속 구간 재설계 | 재계측·재검사 결과 Spec 이내 정상 범위 복귀 확인, 후속 Lot 재발 없음 (동일 유형 재발 4회차) | CMP 기술팀 | 김창설 | 모니터링 중 (효과검증 진행)
WD-068 | 2026-07-28 | CMP | Scratch | 3시→9시 방향 | L260728-47 | 1 Lot(25매) 중 19매 | Head-Platen 상대운동 벡터(3시→9시 방향)와 일치하는 방향성 선형 Scratch가 Defect Count로 검출되어 불량으로 분류된 형태 | Inspection(DF) | Conditioner/Head-Platen 상대운동 방향으로 인한 방향성 Scratch 불량 | Scratch 방향(3시→9시 방향)-상대운동 벡터 대조 분석, 동일 방향 반복 검출 Lot 전수 재검사로 심각도 판정 | 회전속도 비 재조정 | 조치 후 재검사 결과 25매 중 19매 정상 판정·6매 Reject 처리 | CMP 기술팀 | 김창설 | 모니터링 중 (효과검증 진행)
WD-068 | 2026-07-30 | CMP | Scratch | 3시→9시 방향 | L260730-10 | 1 Lot(25매) 중 16매 | Head-Platen 상대운동 벡터(3시→9시 방향)와 일치하는 방향성 선형 Scratch가 Defect Count로 검출되어 불량으로 분류된 형태 | Inspection(DF) | Conditioner/Head-Platen 상대운동 방향으로 인한 방향성 Scratch 불량 | Scratch 방향(3시→9시 방향)-상대운동 벡터 대조 분석, 동일 방향 반복 검출 Lot 전수 재검사로 심각도 판정 | 회전속도 비 재조정 | 조치 후 재검사 결과 25매 중 19매 정상 판정·6매 Reject 처리 (동일 유형 재발 2회차) | CMP 기술팀 | 김창설 | 모니터링 중 (효과검증 진행)
WD-068 | 2026-08-01 | CMP | Scratch | 3시→9시 방향 | L260801-40 | 1 Lot(25매) 중 15매 | Head-Platen 상대운동 벡터(3시→9시 방향)와 일치하는 방향성 선형 Scratch가 Defect Count로 검출되어 불량으로 분류된 형태 | Inspection(DF) | Conditioner/Head-Platen 상대운동 방향으로 인한 방향성 Scratch 불량 | Scratch 방향(3시→9시 방향)-상대운동 벡터 대조 분석, 동일 방향 반복 검출 Lot 전수 재검사로 심각도 판정 | 회전속도 비 재조정 | 조치 후 재검사 결과 25매 중 19매 정상 판정·6매 Reject 처리 (동일 유형 재발 3회차) | CMP 기술팀 | 김창설 | 모니터링 중 (효과검증 진행)
WD-068 | 2026-08-03 | CMP | Scratch | 3시→9시 방향 | L260803-38 | 1 Lot(25매) 중 24매 | Head-Platen 상대운동 벡터(3시→9시 방향)와 일치하는 방향성 선형 Scratch가 Defect Count로 검출되어 불량으로 분류된 형태 | Inspection(DF) | Conditioner/Head-Platen 상대운동 방향으로 인한 방향성 Scratch 불량 | Scratch 방향(3시→9시 방향)-상대운동 벡터 대조 분석, 동일 방향 반복 검출 Lot 전수 재검사로 심각도 판정 | 회전속도 비 재조정 | 조치 후 재검사 결과 25매 중 19매 정상 판정·6매 Reject 처리 (동일 유형 재발 4회차) | CMP 기술팀 | 김창설 | 모니터링 중 (효과검증 진행)
WD-068 | 2026-08-05 | CMP | Scratch | 3시→9시 방향 | L260805-14 | 1 Lot(25매) 중 24매 | Head-Platen 상대운동 벡터(3시→9시 방향)와 일치하는 방향성 선형 Scratch가 Defect Count로 검출되어 불량으로 분류된 형태 | Inspection(DF) | Conditioner/Head-Platen 상대운동 방향으로 인한 방향성 Scratch 불량 | Scratch 방향(3시→9시 방향)-상대운동 벡터 대조 분석, 동일 방향 반복 검출 Lot 전수 재검사로 심각도 판정 | 회전속도 비 재조정 | 조치 후 재검사 결과 25매 중 19매 정상 판정·6매 Reject 처리 (동일 유형 재발 5회차) | CMP 기술팀 | 김창설 | 모니터링 중 (효과검증 진행)
WD-069A | 2026-08-02 | CMP | Near-full | 해당 없음 | L260802-35 | 1 Lot(25매) 전량 | 전체 영역의 Remaining Thickness(THK)가 Spec보다 커서 불량으로 분류된 형태 (Slurry 공급 라인 이상) | Post-CMP 광학 두께측정 | Slurry 공급 라인 이상으로 인한 전면 Polishing 불량 | Slurry 공급 라인 밸브 이상 확인 시 즉시 공정 중단, 전면 Remaining Thickness(THK) 이상 Lot 전량 격리 후 전수검사 | Slurry 공급 라인 Interlock | Slurry 공급 라인 밸브 이상 확인 후 교체, 전수검사 결과 25매 중 19매 정상·6매 Reject | CMP 기술팀 | 김창설 | 모니터링 중 (효과검증 진행)
WD-069A | 2026-08-05 | CMP | Near-full | 해당 없음 | L260805-31 | 1 Lot(25매) 전량 | 전체 영역의 Remaining Thickness(THK)가 Spec보다 커서 불량으로 분류된 형태 (Slurry 공급 라인 이상) | Post-CMP 광학 두께측정 | Slurry 공급 라인 이상으로 인한 전면 Polishing 불량 | Slurry 공급 라인 밸브 이상 확인 시 즉시 공정 중단, 전면 Remaining Thickness(THK) 이상 Lot 전량 격리 후 전수검사 | Slurry 공급 라인 Interlock | Slurry 공급 라인 밸브 이상 확인 후 교체, 전수검사 결과 25매 중 19매 정상·6매 Reject (동일 유형 재발 2회차) | CMP 기술팀 | 김창설 | 모니터링 중 (효과검증 진행)
WD-069B | 2026-08-04 | CMP | Near-full | 해당 없음 | L260804-29 | 1 Lot(25매) 전량 | 전체 영역의 Remaining Thickness(THK)가 Spec보다 커서 불량으로 분류된 형태 (Pad Glazing) | Post-CMP 광학 두께측정 | Pad Glazing으로 인한 전면 Polishing 불량 | Pad Glazing 확인 시 즉시 공정 중단, Conditioning 재실시 후 전면 Remaining Thickness(THK) 이상 Lot 전량 격리 후 전수검사 | Conditioning 주기 준수 | Pad Glazing 확인 후 Conditioning 재실시, 전수검사 결과 25매 중 21매 정상·4매 Reject | CMP 기술팀 | 김창설 | 모니터링 중 (효과검증 진행)
WD-069B | 2026-08-05 | CMP | Near-full | 해당 없음 | L260805-24 | 1 Lot(25매) 전량 | 전체 영역의 Remaining Thickness(THK)가 Spec보다 커서 불량으로 분류된 형태 (Pad Glazing) | Post-CMP 광학 두께측정 | Pad Glazing으로 인한 전면 Polishing 불량 | Pad Glazing 확인 시 즉시 공정 중단, Conditioning 재실시 후 전면 Remaining Thickness(THK) 이상 Lot 전량 격리 후 전수검사 | Conditioning 주기 준수 | Pad Glazing 확인 후 Conditioning 재실시, 전수검사 결과 25매 중 21매 정상·4매 Reject (동일 유형 재발 2회차) | CMP 기술팀 | 김창설 | 모니터링 중 (효과검증 진행)